## Page1
Отчет о параметрах МНЛЗ с 09.06.2020 по 30.06.2020
№ п/п | Паспорт разливки плавки | Дата | Вес заготовок, т | Марка стали полученная | ГОСТ | Плавка в серии | Сечение заготовки | Тип разливки | Вес стали (со стенда ППС), т | Вес стали расчет., т | Вес шлака при закрытии с/к, т | Остаток металла в с/к, т | Вес разлитой стали, т | Кол-во заготовок | Остатки в п/к, т | Тех. обрезь, т | № с/к | Темп. стали в с/к, °C | № п/к | Стойкость гильзы кр-ра 1, т | Стойкость гильзы кр-ра 2, т | Стойкость гильзы кр-ра 3, т | Стойкость гильзы кр-ра 4, т | Стойкость гильзы кр-ра 5, т | Стойкость гильзы кр-ра 6, т | Частота качания, кол-во/мин | Ход кр-ра, мм | Скорость разливки, м/мин | Расход воды на кр-р, л/мин | Дельта температуры воды, °C | Расход воды ЗВО №1, л/мин | Расход воды ЗВО №2, л/мин | Расход воды ЗВО №3, л/мин | Брак всего, кг | Марка | Кол-во, т | Время 1 замера | Темп 1, °С | Время 2 замера | Темп 2, °С | Время пробы МНЛЗ | C, % | Si, % | Mn,% | S, % | P, % | Cr, % | Ni, % | Cu, % | As, % | Mo, % | Nb, % | Sn, % | Ti, % | V, % | Al, % | Ca, % | N, % | W, % | Bi, % | Pb, % | Sb, % | Mg, % | Zn, % | Сэ, % | B, % | Тип защитной трубы | Тип погружного стакана | Тип стакана дозатора п/к | Тип стопора п/к | Замечания по плавке
5 | 12003969 | 09.06.2020 | 157,872 | 1015 | ASTM A510/A510M-18 | 10 | 180x180 | Открытая |  | 158,272 | 1,8 | 0,4 | 157.872 |  |  |  | 3 | 1571 | 3 | 4879 | 4395 | 7627 | 4442 | 7555 | 5454 | 180 | 13 | 2 | 2155 | 9 | 310 | 330 | 110 |  | Открытая | 0,01 | 5:15:00 | 1551 | 5:15:00 | 1550 | 5:43:52 | 0.1739 | 0.1878 | 0.5679 | 0.0093 | 0.019 | 0.0444 | 0.0233 | 0.038 | 0.0013 | 0.003 | 0.0004 |  | 0.0008 | 0.0017 | 0.0018 | 0.0011 | 0.0035 | [6 empty] | 0.282 |  | RHI DELTEK D99 |  | RHI JUSTAL DS1015
7 | 12003971 | 09.06.2020 | 160,908 | Арм500 | ГОСТ 34028-2016 | 12 | 180x180 | Открытая |  | 161,308 | 1,8 | 0,4 | 160.908 |  |  |  | 1 | 1568 | 3 | 4933 | 4448 | 7680 | 4493 | 7611 | 5507 | 180 | 13 | 2 | 2155 | 9 | 310 | 330 | 110 |  | Открытая | 0,01 | 6:40:00 | 1541 | 6:40:00 | 1546 | 6:56:10 | 0.1801 | 0.1801 | 0.5575 | 0.0083 | 0.0136 | 0.0363 | 0.0204 | 0.032 | 0.0011 | 0.0024 | 0.0004 |  | 0.0007 | 0.002 | 0.0017 | 0.0007 | 0.004 | [6 empty] | 0.285 |  | RHI DELTEK D99 |  | RHI JUSTAL DS1015
17 | 12003981 | 09.06.2020 | 163,944 | Арм500 | ГОСТ 34028-2016 | 22 | 180x180 | Открытая |  | 164,344 | 1,8 | 0,4 | 163.944 |  |  |  | 1 | 1565 | 3 | 5203 | 4721 | 7959 | 4757 | 7881 | 5777 | 200 | 7 | 2 | 2155 | 9 | 310 | 330 | 110 |  | Открытая | 0,01 | 13:38:00 | 1545 | 13:38:00 | 1543 | 13:51:41 | 0.1851 | 0.1947 | 0.7169 | 0.0057 | 0.0192 | 0.0628 | 0.0219 | 0.0306 | 0.0013 | 0.0029 | 0.0005 |  | 0.0008 | 0.0024 | 0.0023 | 0.0011 | 0.0038 | [6 empty] | 0.322 |  | RHI DELTEK D99 |  | RHI JUSTAL DS1015
18 | 12003982 | 09.06.2020 | 163,944 | Арм500 | ГОСТ 34028-2016 | 23 | 180x180 | Открытая |  | 164,344 | 1,8 | 0,4 | 163.944 |  |  |  | 9 | 1564 | 1 | 5230 | 4748 | 7987 | 4784 | 7908 | 5804 | 200 | 7 | 2 | 2155 | 9 | 310 | 330 | 110 |  | Открытая | 0,01 | 14:20:00 | 1539 | 14:20:00 | 1536 | 14:38:33 | 0.1842 | 0.1822 | 0.7114 | 0.0039 | 0.0168 | 0.049 | 0.0262 | 0.0359 | 0.0014 | 0.0034 | 0.0004 |  | 0.0009 | 0.0023 | 0.0035 | 0.001 | 0.0031 | [6 empty] | 0.318 |  | RHI DELTEK D99 |  | RHI JUSTAL DS1015
19 | 12003983 | 09.06.2020 | 163,944 | Арм500 | ГОСТ 34028-2016 | 24 | 180x180 | Открытая |  | 164,344 | 1,8 | 0,4 | 163.944 |  |  |  | 6 | 1564 | 3 | 5258 | 4776 | 8014 | 4812 | 7936 | 5832 | 200 | 7 | 2 | 2155 | 9 | 310 | 330 | 110 |  | Открытая | 0,01 | 15:03:00 | 1538 | 15:03:00 | 1541 | 15:15:41 | 0.2106 | 0.1995 | 0.7229 | 0.0049 | 0.0144 | 0.0486 | 0.0256 | 0.0337 | 0.0015 | 0.0038 | 0.0004 |  | 0.0009 | 0.0025 | 0.0022 | 0.0009 | 0.0027 | [6 empty] | 0.346 |  | RHI DELTEK D99 |  | RHI JUSTAL DS1015
20 | 12003984 | 09.06.2020 | 166,98 | Арм500 | ГОСТ 34028-2016 | 25 | 180x180 | Открытая |  | 167,38 | 1,8 | 0,4 | 166.98 |  |  |  | 3 | 1564 | 3 | 5285 | 4806 | 8044 | 4836 | 7963 | 5859 | 200 | 7 | 2 | 2155 | 9 | 310 | 330 | 110 |  | Открытая | 0,02 | 15:45:00 | 1541 | 15:45:00 | 1539 | 16:00:09 | 0.1991 | 0.1814 | 0.7036 | 0.0055 | 0.0138 | 0.0538 | 0.0227 | 0.038 | 0.0014 | 0.0034 | 0.0004 |  | 0.0008 | 0.0024 | 0.0023 | 0.0019 | 0.0049 | [6 empty] | 0.332 |  | RHI DELTEK D99 |  | RHI JUSTAL DS1015
21 | 12003985 | 09.06.2020 | 166,98 | Арм500 | ГОСТ 34028-2016 | 26 | 180x180 | Открытая |  | 167,38 | 1,8 | 0,4 | 166.98 |  |  |  | 7 | 1565 | 3 | 5312 | 4833 | 8072 | 4863 | 7990 | 5889 | 200 | 7 | 2 | 2155 | 9 | 310 | 330 | 110 |  | Открытая | 0,02 | 16:27:00 | 1543 | 16:27:00 | 1543 | 16:54:58 | 0.1969 | 0.1876 | 0.7006 | 0.0058 | 0.0189 | 0.0549 | 0.0247 | 0.0353 | 0.0012 | 0.0031 | 0.0004 |  | 0.0007 | 0.0019 | 0.0023 | 0.0008 | 0.0055 | [6 empty] | 0.33 |  | RHI DELTEK D99 |  | RHI JUSTAL DS1015
32 | 12003996 | 10.06.2020 | 153,824 | 1018 | ASTM A510/A510M-18 | 37 | 180x180 | Открытая |  | 154,224 | 1,8 | 0,4 | 153.824 |  |  |  | 9 | 1566 | 3 | 5611 | 5129 | 8379 | 5163 | 8292 | 6186 | 200 | 7 | 2 | 2155 | 9 | 300 | 380 | 110 |  | Открытая | 0,01 | 0:40:00 | 1546 | 0:40:00 | 1542 | 1:07:12 | 0.1948 | 0.1792 | 0.7316 | 0.0057 | 0.0259 | 0.0554 | 0.0233 | 0.0313 | 0.0012 | 0.0033 | 0.0005 |  | 0.0008 | 0.0029 | 0.0021 | 0.001 | 0.0042 | [6 empty] | 0.333 |  | RHI DELTEK D99 |  | RHI JUSTAL DS1015
33 | 12003997 | 10.06.2020 | 179,124 | Арм500 | ГОСТ 34028-2016 | 38 | 180x180 | Открытая |  | 179,524 | 1,8 | 0,4 | 179.124 |  |  |  | 5 | 1569 | 3 | 5638 | 5159 | 8410 | 5193 | 8322 | 6216 | 200 | 7 | 2 | 2155 | 9 | 300 | 380 | 110 |  | Открытая | 0,01 | 1:30:00 | 1543 | 1:30:00 | 1545 | 1:44:07 | 0.1922 | 0.1917 | 0.7145 | 0.0037 | 0.0207 | 0.0528 | 0.0207 | 0.0315 | 0.0011 | 0.0026 | 0.0004 |  | 0.0008 | 0.0022 | 0.0023 | 0.0007 | 0.0036 | [6 empty] | 0.326 |  | RHI DELTEK D99 |  | RHI JUSTAL DS1015
2 | 12003966 | 09.06.2020 | 170,016 | Арм500 | ГОСТ 34028-2016 | 7 | 180x180 | Открытая |  | 170,416 | 1,8 | 0,4 | 170.016 |  |  |  | 1 | 1567 | 3 | 4799 | 4314 | 7543 | 4361 | 7475 | 5368 | 180 | 13 | 2 | 2155 | 9 | 310 | 330 | 110 |  | Открытая | 0,01 | 3:07:00 | 1546 | 3:07:00 | 1545 | 3:28:00 | 0.1931 | 0.1494 | 0.4962 | 0.0053 | 0.0146 | 0.0394 | 0.0208 | 0.028 | 0.0012 | 0.0028 | 0.0004 |  | 0.0006 | 0.0016 | 0.0018 | 0.0013 | 0.0049 | [6 empty] | 0.288 |  | RHI DELTEK D99 |  | RHI JUSTAL DS1015
8 | 12003972 | 09.06.2020 | 160,908 | Арм500 | ГОСТ 34028-2016 | 13 | 180x180 | Открытая |  | 161,308 | 1,8 | 0,4 | 160.908 |  |  |  | 9 | 1570 | 3 | 4960 | 4475 | 7708 | 4520 | 7635 | 5534 | 200 | 7 | 2 | 2155 | 9 | 310 | 330 | 110 |  | Открытая | 0,01 | 7:22:00 | 1545 | 7:22:00 | 1544 | 7:29:27 | 0.1966 | 0.1537 | 0.5091 | 0.0069 | 0.0204 | 0.0428 | 0.0237 | 0.0268 | 0.0011 | 0.0027 | 0.0004 |  | 0.0007 | 0.0022 | 0.0016 | 0.0011 | 0.0035 | [6 empty] | 0.294 |  | RHI DELTEK D99 |  | RHI JUSTAL DS1015
10 | 12003974 | 09.06.2020 | 163,944 | Арм500 | ГОСТ 34028-2016 | 15 | 180x180 | Открытая |  | 164,344 | 1,8 | 0,4 | 163.944 |  |  |  | 3 | 1569 | 3 | 5015 | 4530 | 7762 | 4572 | 7690 | 5589 | 200 | 7 | 2 | 2155 | 9 | 310 | 330 | 110 |  | Открытая | 0,01 | 8:46:00 | 1545 | 8:46:00 | 1542 | 8:59:01 | 0.1929 | 0.1484 | 0.5041 | 0.0112 | 0.0172 | 0.0355 | 0.01 | 0.013 | 0.0006 | 0.0017 | 0.0003 |  | 0.0005 | 0.0014 | 0.0016 | 0.0007 | 0.0035 | [6 empty] | 0.286 |  | RHI DELTEK D99 |  | RHI JUSTAL DS1015
14 | 12003978 | 09.06.2020 | 166,98 | Арм500 | ГОСТ 34028-2016 | 19 | 180x180 | Открытая |  | 167,38 | 1,8 | 0,4 | 166.98 |  |  |  | 6 | 1564 | 3 | 5124 | 4639 | 7874 | 4678 | 7799 | 5695 | 200 | 7 | 2 | 2155 | 9 | 310 | 330 | 110 |  | Открытая | 0,03 | 11:31:00 | 1537 | 11:31:00 | 1537 | 11:47:57 | 0.192 | 0.1769 | 0.7036 | 0.005 | 0.0126 | 0.0401 | 0.0104 | 0.0157 | 0.0007 | 0.0021 | 0.0004 |  | 0.0008 | 0.0021 | 0.0022 | 0.001 | 0.0034 | [6 empty] | 0.32 |  | RHI DELTEK D99 |  | RHI JUSTAL DS1015
16 | 12003980 | 09.06.2020 | 160,908 | Арм500 | ГОСТ 34028-2016 | 21 | 180x180 | Открытая |  | 161,308 | 1,8 | 0,4 | 160.908 |  |  |  | 7 | 1563 | 3 | 5179 | 4694 | 7929 | 4730 | 7854 | 5750 | 200 | 7 | 2 | 2155 | 9 | 310 | 330 | 110 |  | Открытая | 0,02 | 12:56:00 | 1541 | 12:56:00 | 1539 | 13:14:19 | 0.1883 | 0.1732 | 0.7204 | 0.0051 | 0.0174 | 0.0568 | 0.0248 | 0.0411 | 0.0013 | 0.0036 | 0.0005 |  | 0.0009 | 0.0027 | 0.0026 | 0.001 | 0.0037 | [6 empty] | 0.325 |  | RHI DELTEK D99 |  | RHI JUSTAL DS1015
23 | 12003987 | 09.06.2020 | 155,848 | 1018 | ASTM A510/A510M-18 | 28 | 180x180 | Открытая |  | 156,248 | 1,8 | 0,4 | 155.848 |  |  |  | 9 | 1562 | 3 | 5366 | 4888 | 8128 | 4920 | 8047 | 5943 | 200 | 7 | 2 | 2155 | 9 | 310 | 330 | 110 |  | Открытая | 0,02 | 17:54:00 | 1541 | 17:54:00 | 1544 | 18:09:08 | 0.186 | 0.1771 | 0.7202 | 0.0047 | 0.0125 | 0.054 | 0.0219 | 0.0352 | 0.0013 | 0.0026 | 0.0004 |  | 0.0007 | 0.002 | 0.002 | 0.0009 | 0.0042 | [6 empty] | 0.322 |  | RHI DELTEK D99 |  | RHI JUSTAL DS1015
29 | 12003993 | 09.06.2020 | 155,848 | 1018 | ASTM A510/A510M-18 | 34 | 180x180 | Открытая |  | 156,248 | 1,8 | 0,4 | 155.848 |  |  |  | 5 | 1567 | 3 | 5528 | 5052 | 8296 | 5082 | 8213 | 6107 | 200 | 7 | 2 | 2155 | 9 | 300 | 380 | 110 |  | Открытая | 0,01 | 22:20:00 | 1539 | 22:20:00 | 1539 | 22:29:08 | 0.1913 | 0.1916 | 0.7224 | 0.0071 | 0.0189 | 0.059 | 0.0189 | 0.0316 | 0.0013 | 0.0028 | 0.0005 |  | 0.0008 | 0.002 | 0.0024 | 0.0012 | 0.0034 | [6 empty] | 0.328 |  | RHI DELTEK D99 |  | RHI JUSTAL DS1015
31 | 12003995 | 09.06.2020 | 161,92 | 1018 | ASTM A510/A510M-18 | 36 | 180x180 | Открытая |  | 162,32 | 1,8 | 0,4 | 161.92 |  |  |  | 1 | 1575 | 3 | 5586 | 5105 | 8353 | 5136 | 8265 | 6159 | 200 | 7 | 2 | 2155 | 9 | 300 | 380 | 110 |  | Открытая | 0,01 | 23:50:00 | 1545 | 23:50:00 | 1543 | 0:03:44 | 0.1818 | 0.1824 | 0.6919 | 0.0055 | 0.0228 | 0.0545 | 0.023 | 0.0311 | 0.0012 | 0.0036 | 0.0004 |  | 0.0007 | 0.002 | 0.0029 | 0.0008 | 0.0041 | [6 empty] | 0.313 |  | RHI DELTEK D99 |  | RHI JUSTAL DS1015
35 | 12003999 | 10.06.2020 | 163,944 | Арм500 | ГОСТ 34028-2016 | 40 | 180x180 | Открытая |  | 165,244 | 1,8 | 0,4 | 164.844 |  |  |  | 1 | 1578 | 7 | 5692 | 5214 | 8467 | 5248 | 27 | 6271 | 200 | 7 | 2 | 2155 | 9 | 300 | 380 | 110 |  | Открытая | 0,08 | 3:40:00 | 1550 | 3:40:00 | 1547 | 3:57:46 | 0.2103 | 0.1715 | 0.7072 | 0.009 | 0.0254 | 0.0442 | 0.0226 | 0.0322 | 0.0014 | 0.0024 | 0.0005 |  | 0.0008 | 0.0028 | 0.0026 | 0.0008 | 0.003 | [6 empty] | 0.342 |  | RHI DELTEK D99 |  | RHI JUSTAL DS1015
34 | 12003998 | 10.06.2020 | 170,016 | Арм500 | ГОСТ 34028-2016 | 39 | 180x180 | Открытая |  | 178,146 | 1,8 | 0,4 | 177.746 |  | 5 |  | 7 | 1578 | 3 | 5665 | 5187 | 8440 | 5220 | 8352 | 6243 | 200 | 7 | 2 | 2155 | 9 | 300 | 380 | 110 |  | Открытая | 0,01 | 2:10:00 | 1543 | 2:10:00 | 1543 | 2:32:37 | 0.1843 | 0.1813 | 0.6914 | 0.004 | 0.0111 | 0.0484 | 0.0213 | 0.0375 | 0.0012 | 0.0025 | 0.0004 |  | 0.0008 | 0.0017 | 0.0026 | 0.0012 | 0.0034 | [6 empty] | 0.314 |  | RHI DELTEK D99 |  | RHI JUSTAL DS1015
47 | 12004011 | 10.06.2020 | 172,04 | 1018 | ASTM A510/A510M-18 | 12 | 180x180 | Открытая |  | 172,44 | 1,8 | 0,4 | 172.04 |  |  |  | 9 | 1564 | 7 | 6016 | 5550 | 8794 | 5571 | 363 | 6598 | 190 | 13 | 2 | 2155 | 9 | 300 | 330 | 110 |  | Открытая | 0,02 | 12:15:00 | 1540 | 12:15:00 | 1538 | 12:20:54 | 0.1761 | 0.1807 | 0.7019 | 0.0054 | 0.0106 | 0.0476 | 0.0201 | 0.0311 | 0.0014 | 0.0026 | 0.0004 |  | 0.0009 | 0.0021 | 0.0037 | 0.0008 | 0.0046 | [6 empty] | 0.307 |  | RHI DELTEK D99 |  | RHI JUSTAL DS1015
48 | 12004012 | 10.06.2020 | 163,944 | 1018 | ASTM A510/A510M-18 | 13 | 180x180 | Открытая |  | 164,344 | 1,8 | 0,4 | 163.944 |  |  |  | 5 | 1562 | 7 | 6042 | 5578 | 8820 | 5598 | 391 | 6627 | 190 | 13 | 2 | 2155 | 9 | 300 | 330 | 110 |  | Открытая | 0,02 | 13:00:00 | 1537 | 13:00:00 | 1538 | 13:05:05 | 0.1742 | 0.1816 | 0.7118 | 0.0059 | 0.021 | 0.0497 | 0.0193 | 0.0322 | 0.0014 | 0.0025 | 0.0005 |  | 0.0008 | 0.0026 | 0.0023 | 0.0005 | 0.0039 | [6 empty] | 0.307 |  | RHI DELTEK D99 |  | RHI JUSTAL DS1015
49 | 12004013 | 10.06.2020 | 165,968 | 1018 | ASTM A510/A510M-18 | 14 | 180x180 | Открытая |  | 166,368 | 1,8 | 0,4 | 165.968 |  |  |  | 3 | 1563 | 7 | 6071 | 5606 | 8847 | 5624 | 420 | 6655 | 190 | 13 | 2 | 2155 | 9 | 300 | 330 | 110 |  | Открытая | 0,02 | 13:44:00 | 1540 | 13:44:00 | 1539 | 13:47:34 | 0.1837 | 0.1746 | 0.7084 | 0.0057 | 0.0192 | 0.0521 | 0.0185 | 0.0316 | 0.0014 | 0.0026 | 0.0005 |  | 0.0008 | 0.0025 | 0.0024 | 0.0006 | 0.0046 | [6 empty] | 0.317 |  | RHI DELTEK D99 |  | RHI JUSTAL DS1015
62 | 12004026 | 11.06.2020 | 160,908 | Арм500 | ГОСТ 34028-2016 | 3 | 180x180 | Открытая |  | 161,308 | 1,8 | 0,4 | 160.908 |  |  |  | 9 | 1565 | 6 | 6438 | 5963 | 9198 | 5940 | 780 | 7031 | 200 | 13 | 2 | 2155 | 9 | 320 | 350 | 110 |  | Открытая | 0,01 | 0:28:00 | 1533 | 0:28:00 | 1534 | 0:51:02 | 0.1998 | 0.1905 | 0.7071 | 0.0041 | 0.014 | 0.0529 | 0.0243 | 0.0291 | 0.0015 | 0.003 | 0.0004 |  | 0.0009 | 0.0022 | 0.0026 | 0.0013 | 0.004 | [6 empty] | 0.333 |  | RHI DELTEK D99 |  | RHI JUSTAL DS1015
63 | 12004027 | 11.06.2020 | 170,016 | Арм500 | ГОСТ 34028-2016 | 4 | 180x180 | Открытая |  | 170,416 | 1,8 | 0,4 | 170.016 |  |  |  | 2 | 1569 | 6 | 6465 | 5994 | 9225 | 5967 | 810 | 7058 | 200 | 13 | 2 | 2155 | 9 | 320 | 350 | 110 |  | Открытая | 0,01 | 1:12:00 | 1538 | 1:12:00 | 1535 | 1:32:02 | 0.1849 | 0.1824 | 0.693 | 0.0043 | 0.0154 | 0.0463 | 0.0191 | 0.0373 | 0.0013 | 0.0029 | 0.0005 |  | 0.0008 | 0.0021 | 0.0021 | 0.0007 | 0.006 | [6 empty] | 0.314 |  | RHI DELTEK D99 |  | RHI JUSTAL DS1015 |  | Прожиг шибера
64 | 12004028 | 11.06.2020 | 160,908 | Арм500 | ГОСТ 34028-2016 | 5 | 180x180 | Открытая |  | 161,308 | 1,8 | 0,4 | 160.908 |  |  |  | 3 | 1567 | 6 | 6489 | 6021 | 9252 | 5994 | 837 | 7086 | 200 | 13 | 2 | 2155 | 9 | 320 | 350 | 110 |  | Открытая | 0,01 | 1:54:00 | 1542 | 1:54:00 | 1541 | 2:13:37 | 0.1858 | 0.182 | 0.7119 | 0.0066 | 0.0121 | 0.0522 | 0.0291 | 0.0404 | 0.0012 | 0.0058 | 0.0005 |  | 0.0009 | 0.0023 | 0.0024 | 0.0009 | 0.0041 | [6 empty] | 0.321 |  | RHI DELTEK D99 |  | RHI JUSTAL DS1015
65 | 12004029 | 11.06.2020 | 166,98 | Арм500 | ГОСТ 34028-2016 | 6 | 180x180 | Открытая |  | 167,38 | 1,8 | 0,4 | 166.98 |  |  |  | 5 | 1566 | 6 | 6517 | 6048 | 9280 | 6021 | 868 | 7113 | 200 | 13 | 2 | 2155 | 9 | 320 | 350 | 110 |  | Открытая | 0,01 | 2:38:00 | 1545 | 2:38:00 | 1545 | 2:56:19 | 0.184 | 0.1843 | 0.7102 | 0.0028 | 0.0107 | 0.0483 | 0.0241 | 0.0358 | 0.0012 | 0.0031 | 0.0005 |  | 0.0009 | 0.002 | 0.003 | 0.0008 | 0.0045 | [6 empty] | 0.317 |  | RHI DELTEK D99 |  | RHI JUSTAL DS1015
77 | 12004041 | 11.06.2020 | 161,92 | Ст3сп | ГОСТ 380-2005 | 3 | 180x180 | Открытая |  | 162,32 | 1,8 | 0,4 | 161.92 |  |  |  | 2 | 1579 | 4 | 9466 | 8508 | 9626 | 9253 | 1150 | 9475 | 190 | 13 | 2 | 2155 | 9 | 300 | 320 | 110 |  | Открытая | 0,02 | 23:39:00 | 1550 | 23:39:00 | 1548 | 23:45:10 | 0.168 | 0.1627 | 0.5412 | 0.0098 | 0.0119 | 0.0464 | 0.021 | 0.0369 | 0.0016 | 0.0031 | 0.0004 |  | 0.0007 | 0.0015 | 0.0027 | 0.0011 | 0.005 |  |  | 0.0019 |  | 0.0001 | 0.0024 |  |  | RHI DELTEK D99 |  | RHI JUSTAL DS1015
1 | 12003965 | 09.06.2020 | 163,944 | Арм500 | ГОСТ 34028-2016 | 6 | 180x180 | Открытая |  | 164,344 | 1,8 | 0,4 | 163.944 |  |  |  | 6 | 1575 | 3 | 4768 | 4283 | 7515 | 4334 | 7447 | 5340 | 180 | 13 | 2 | 2155 | 9 | 310 | 330 | 110 |  | Открытая | 0,01 | 2:23:00 | 1545 | 2:23:00 | 1545 | 2:38:58 | 0.1964 | 0.1521 | 0.5055 | 0.0052 | 0.0196 | 0.049 | 0.0199 | 0.0231 | 0.0016 | 0.0041 | 0.0004 |  | 0.0006 | 0.0017 | 0.0019 | 0.0009 | 0.0056 | [6 empty] | 0.294 |  | RHI DELTEK D99 |  | RHI JUSTAL DS1015 |  | Затягивание металлопровода пром.ковша на 0,2м/мин.
11 | 12003975 | 09.06.2020 | 157,872 | Арм500 | ГОСТ 34028-2016 | 16 | 180x180 | Открытая |  | 158,272 | 1,8 | 0,4 | 157.872 |  |  |  | 7 | 1570 | 3 | 5042 | 4557 | 7789 | 4596 | 7717 | 5613 | 200 | 7 | 2 | 2155 | 9 | 310 | 330 | 110 |  | Открытая | 0,01 | 9:26:00 | 1545 | 9:26:00 | 1546 | 9:41:37 | 0.1885 | 0.1547 | 0.5119 | 0.0059 | 0.0119 | 0.0328 | 0.0091 | 0.0147 | 0.0006 | 0.0021 | 0.0004 |  | 0.0008 | 0.0015 | 0.0021 | 0.0011 | 0.0025 | [6 empty] | 0.283 |  | RHI DELTEK D99 |  | RHI JUSTAL DS1015
12 | 12003976 | 09.06.2020 | 163,944 | Арм500 | ГОСТ 34028-2016 | 17 | 180x180 | Открытая |  | 164,344 | 1,8 | 0,4 | 163.944 |  |  |  | 1 | 1567 | 3 | 5070 | 4585 | 7817 | 4623 | 7745 | 5641 | 200 | 7 | 2 | 2155 | 9 | 310 | 330 | 110 |  | Открытая | 0,01 | 10:07:00 | 1545 | 10:07:00 | 1544 | 10:31:45 | 0.1985 | 0.1553 | 0.5176 | 0.0068 | 0.0085 | 0.0308 | 0.01 | 0.0155 | 0.0008 | 0.002 | 0.0003 |  | 0.0008 | 0.0014 | 0.0025 | 0.0012 | 0.0036 | [6 empty] | 0.293 |  | RHI DELTEK D99 |  | RHI JUSTAL DS1015
13 | 12003977 | 09.06.2020 | 163,944 | Арм500 | ГОСТ 34028-2016 | 18 | 180x180 | Открытая |  | 164,344 | 1,8 | 0,4 | 163.944 |  |  |  | 9 | 1564 | 3 | 5097 | 4612 | 7844 | 4651 | 7772 | 5668 | 200 | 7 | 2 | 2155 | 9 | 310 | 330 | 110 |  | Открытая | 0,01 | 10:48:00 | 1541 | 10:48:00 | 1538 | 11:06:11 | 0.1921 | 0.1807 | 0.6909 | 0.0043 | 0.014 | 0.0327 | 0.0088 | 0.0133 | 0.0007 | 0.0019 | 0.0003 |  | 0.0008 | 0.002 | 0.002 | 0.0006 | 0.0034 | [6 empty] | 0.316 |  | RHI DELTEK D99 |  | RHI JUSTAL DS1015
25 | 12003989 | 09.06.2020 | 165,968 | 1018 | ASTM A510/A510M-18 | 30 | 180x180 | Открытая |  | 166,368 | 1,8 | 0,4 | 165.968 |  |  |  | 3 | 1562 | 3 | 5420 | 4943 | 8185 | 4974 | 8104 | 5998 | 200 | 7 | 2 | 2155 | 9 | 300 | 380 | 110 |  | Открытая | 0,01 | 19:20:00 | 1541 | 19:20:00 | 1540 | 19:29:14 | 0.1721 | 0.1746 | 0.7012 | 0.0045 | 0.013 | 0.0469 | 0.0205 | 0.0306 | 0.0012 | 0.0026 | 0.0004 |  | 0.0008 | 0.0018 | 0.0022 | 0.0011 | 0.0037 | [6 empty] | 0.303 |  | RHI DELTEK D99 |  | RHI JUSTAL DS1015
26 | 12003990 | 09.06.2020 | 165,968 | 1018 | ASTM A510/A510M-18 | 31 | 180x180 | Открытая |  | 166,368 | 1,8 | 0,4 | 165.968 |  |  |  | 7 | 1562 | 3 | 5447 | 4971 | 8213 | 5001 | 8132 | 6026 | 200 | 7 | 2 | 2155 | 9 | 300 | 380 | 110 |  | Открытая | 0,01 | 20:05:00 | 1534 | 20:05:00 | 1535 | 20:19:32 | 0.1863 | 0.1876 | 0.7166 | 0.0046 | 0.0118 | 0.0547 | 0.0233 | 0.0314 | 0.0012 | 0.003 | 0.0004 |  | 0.0008 | 0.0017 | 0.0023 | 0.001 | 0.0051 | [6 empty] | 0.321 |  | RHI DELTEK D99 |  | RHI JUSTAL DS1015
27 | 12003991 | 09.06.2020 | 161,92 | 1018 | ASTM A510/A510M-18 | 32 | 180x180 | Открытая |  | 162,32 | 1,8 | 0,4 | 161.92 |  |  |  | 1 | 1564 | 3 | 5473 | 4997 | 8242 | 5029 | 8158 | 6052 | 200 | 7 | 2 | 2155 | 9 | 300 | 380 | 110 |  | Открытая | 0,01 | 20:45:00 | 1541 | 20:45:00 | 1543 | 21:05:58 | 0.1839 | 0.1965 | 0.731 | 0.008 | 0.0121 | 0.0478 | 0.0203 | 0.0294 | 0.0013 | 0.0025 | 0.0005 |  | 0.0008 | 0.0023 | 0.0032 | 0.0009 | 0.0034 | [6 empty] | 0.32 |  | RHI DELTEK D99 |  | RHI JUSTAL DS1015
39 | 12004003 | 10.06.2020 | 166,98 | Арм500 | ГОСТ 34028-2016 | 4 | 180x180 | Открытая |  | 167,38 | 1,8 | 0,4 | 166.98 |  |  |  | 3 | 1574 | 7 | 5799 | 5323 | 8576 | 5357 | 137 | 6377 | 200 | 7 | 2 | 2155 | 9 | 300 | 380 | 110 |  | Открытая | 0,01 | 6:35:00 | 1541 | 6:35:00 | 1542 | 6:50:48 | 0.2094 | 0.1967 | 0.6956 | 0.0023 | 0.0195 | 0.0506 | 0.0205 | 0.0322 | 0.0013 | 0.003 | 0.0003 |  | 0.0009 | 0.0017 | 0.0034 | 0.0008 | 0.0031 | [6 empty] | 0.34 |  | RHI DELTEK D99 |  | RHI JUSTAL DS1015
40 | 12004004 | 10.06.2020 | 173,052 | Арм500 | ГОСТ 34028-2016 | 5 | 180x180 | Открытая |  | 173,452 | 1,8 | 0,4 | 173.052 |  |  |  | 1 | 1569 | 7 | 5826 | 5353 | 8607 | 5384 | 167 | 6404 | 190 | 13 | 2 | 2155 | 9 | 300 | 330 | 110 |  | Открытая | 0,01 | 7:20:00 | 1543 | 7:20:00 | 1540 | 7:37:08 | 0.1982 | 0.1804 | 0.7113 | 0.0091 | 0.024 | 0.0501 | 0.0183 | 0.0308 | 0.0013 | 0.003 | 0.0005 |  | 0.0009 | 0.0025 | 0.0023 | 0.0009 | 0.0038 | [6 empty] | 0.331 |  | RHI DELTEK D99 |  | RHI JUSTAL DS1015
3 | 12003967 | 09.06.2020 | 166,98 | Арм500 | ГОСТ 34028-2016 | 8 | 180x180 | Открытая |  | 167,38 | 1,8 | 0,4 | 166.98 |  |  |  | 9 | 1570 | 3 | 4826 | 4341 | 7573 | 4389 | 7502 | 5395 | 180 | 13 | 2 | 2155 | 9 | 310 | 330 | 110 |  | Открытая | 0,01 | 3:50:00 | 1544 | 3:50:00 | 1546 | 4:03:30 | 0.1942 | 0.1575 | 0.5049 | 0.0057 | 0.0157 | 0.0446 | 0.0183 | 0.0374 | 0.0013 | 0.0023 | 0.0003 |  | 0.0007 | 0.0012 | 0.002 | 0.001 | 0.0041 | [6 empty] | 0.292 |  | RHI DELTEK D99 |  | RHI JUSTAL DS1015
4 | 12003968 | 09.06.2020 | 163,944 | Арм500 | ГОСТ 34028-2016 | 9 | 180x180 | Открытая |  | 164,344 | 1,8 | 0,4 | 163.944 |  |  |  | 5 | 1570 | 3 | 4853 | 4368 | 7600 | 4416 | 7529 | 5425 | 180 | 13 | 2 | 2155 | 9 | 310 | 330 | 110 |  | Открытая | 0,01 | 4:33:00 | 1542 | 4:33:00 | 1542 | 4:46:32 | 0.1844 | 0.1915 | 0.5537 | 0.0039 | 0.0137 | 0.036 | 0.0171 | 0.0321 | 0.0012 | 0.002 | 0.0003 |  | 0.0007 | 0.0014 | 0.0022 | 0.0014 | 0.0034 | [6 empty] | 0.288 |  | RHI DELTEK D99 |  | RHI JUSTAL DS1015
6 | 12003970 | 09.06.2020 | 159,896 | 1015 | ASTM A510/A510M-18 | 11 | 180x180 | Открытая |  | 160,296 | 1,8 | 0,4 | 159.896 |  |  |  | 7 | 1573 | 3 | 4906 | 4421 | 7653 | 4469 | 7584 | 5480 | 180 | 13 | 2 | 2155 | 9 | 310 | 330 | 110 |  | Открытая | 0,01 | 5:58:00 | 1549 | 5:58:00 | 1547 | 6:28:14 | 0.1826 | 0.1723 | 0.5641 | 0.0119 | 0.017 | 0.0407 | 0.0171 | 0.0265 | 0.0009 | 0.0018 | 0.0003 |  | 0.0007 | 0.0019 | 0.0017 | 0.0012 | 0.0033 | [6 empty] | 0.288 |  | RHI DELTEK D99 |  | RHI JUSTAL DS1015
9 | 12003973 | 09.06.2020 | 160,908 | Арм500 | ГОСТ 34028-2016 | 14 | 180x180 | Открытая |  | 161,308 | 1,8 | 0,4 | 160.908 |  |  |  | 6 | 1573 | 3 | 4988 | 4503 | 7735 | 4545 | 7663 | 5562 | 200 | 7 | 2 | 2155 | 9 | 310 | 330 | 110 |  | Открытая | 0,01 | 8:04:00 | 1545 | 8:04:00 | 1544 | 8:24:01 | 0.189 | 0.1542 | 0.5072 | 0.0107 | 0.0166 | 0.0322 | 0.0105 | 0.0161 | 0.0006 | 0.0019 | 0.0004 |  | 0.0007 | 0.0017 | 0.0021 | 0.0007 | 0.0045 | [6 empty] | 0.282 |  | RHI DELTEK D99 |  | RHI JUSTAL DS1015
15 | 12003979 | 09.06.2020 | 163,944 | Арм500 | ГОСТ 34028-2016 | 20 | 180x180 | Открытая |  | 164,344 | 1,8 | 0,4 | 163.944 |  |  |  | 3 | 1564 | 3 | 5151 | 4667 | 7902 | 4705 | 7826 | 5723 | 200 | 7 | 2 | 2155 | 9 | 310 | 330 | 110 |  | Открытая | 0,01 | 12:15:00 | 1539 | 12:15:00 | 1534 | 12:37:35 | 0.1949 | 0.1772 | 0.7136 | 0.0063 | 0.0163 | 0.0473 | 0.0223 | 0.0345 | 0.0013 | 0.0032 | 0.0004 |  | 0.0008 | 0.0024 | 0.0023 | 0.0007 | 0.0033 | [6 empty] | 0.328 |  | RHI DELTEK D99 |  | RHI JUSTAL DS1015
22 | 12003986 | 09.06.2020 | 176,088 | Арм500 | ГОСТ 34028-2016 | 27 | 180x180 | Открытая |  | 176,488 | 1,8 | 0,4 | 176.088 |  |  |  | 1 | 1565 | 3 | 5340 | 4861 | 8102 | 4894 | 8021 | 5917 | 200 | 7 | 2 | 2155 | 9 | 310 | 330 | 110 |  | Открытая | 0,02 | 17:11:00 | 1544 | 17:11:00 | 1539 | 17:24:50 | 0.1959 | 0.2095 | 0.6956 | 0.005 | 0.0182 | 0.0573 | 0.025 | 0.0353 | 0.0012 | 0.0029 | 0.0004 |  | 0.0009 | 0.0021 | 0.0023 | 0.001 | 0.0042 | [6 empty] | 0.328 |  | RHI DELTEK D99 |  | RHI JUSTAL DS1015
24 | 12003988 | 09.06.2020 | 165,968 | 1018 | ASTM A510/A510M-18 | 29 | 180x180 | Открытая |  | 166,368 | 1,8 | 0,4 | 165.968 |  |  |  | 6 | 1562 | 3 | 5394 | 4916 | 8157 | 4946 | 8075 | 4946 | 200 | 7 | 2 | 2155 | 9 | 310 | 330 | 110 |  | Открытая | 0,02 | 18:36:00 | 1538 | 18:36:00 | 1537 | 18:54:14 | 0.18 | 0.1788 | 0.7073 | 0.0043 | 0.013 | 0.0466 | 0.0212 | 0.0336 | 0.0013 | 0.0027 | 0.0004 |  | 0.0007 | 0.0019 | 0.0023 | 0.0009 | 0.0037 | [6 empty] | 0.312 |  | RHI DELTEK D99 |  | RHI JUSTAL DS1015
28 | 12003992 | 09.06.2020 | 170,016 | 1018 | ASTM A510/A510M-18 | 33 | 180x180 | Открытая |  | 170,416 | 1,8 | 0,4 | 170.016 |  |  |  | 9 | 1565 | 3 | 5501 | 5026 | 8270 | 5057 | 8186 | 6081 | 200 | 7 | 2 | 2155 | 9 | 300 | 380 | 110 |  | Открытая | 0,01 | 21:30:00 | 1542 | 21:30:00 | 1540 | 21:46:03 | 0.1832 | 0.183 | 0.7156 | 0.0079 | 0.016 | 0.0546 | 0.019 | 0.0335 | 0.0012 | 0.0032 | 0.0004 |  | 0.0008 | 0.002 | 0.0025 | 0.0009 | 0.0048 | [6 empty] | 0.318 |  | RHI DELTEK D99 |  | RHI JUSTAL DS1015
30 | 12003994 | 09.06.2020 | 165,968 | 1018 | ASTM A510/A510M-18 | 35 | 180x180 | Открытая |  | 166,368 | 1,8 | 0,4 | 165.968 |  |  |  | 7 | 1568 | 3 | 5558 | 5078 | 8325 | 5110 | 8239 | 6133 | 200 | 7 | 2 | 2155 | 9 | 300 | 380 | 110 |  | Открытая | 0,01 | 23:00:00 | 1542 | 23:00:00 | 1543 | 23:18:53 | 0.1865 | 0.1897 | 0.7158 | 0.009 | 0.0235 | 0.052 | 0.0199 | 0.0354 | 0.0015 | 0.003 | 0.0005 |  | 0.0009 | 0.0025 | 0.0022 | 0.001 | 0.0027 | [6 empty] | 0.321 |  | RHI DELTEK D99 |  | RHI JUSTAL DS1015
78 | 12004042 | 12.06.2020 | 163,944 | Ст3сп | ГОСТ 380-2005 | 4 | 180x180 | Открытая |  | 164,344 | 1,8 | 0,4 | 163.944 |  |  |  | 5 | 1580 | 4 | 9494 | 8537 | 9653 | 9279 | 1178 | 9501 | 190 | 13 | 2 | 2155 | 9 | 300 | 320 | 110 |  | Открытая | 0,02 | 0:28:00 | 1545 | 0:28:00 | 1543 | 0:33:23 | 0.1797 | 0.1672 | 0.528 | 0.0048 | 0.0124 | 0.043 | 0.0226 | 0.0321 | 0.0013 | 0.0032 | 0.0003 |  | 0.0008 | 0.0013 | 0.0024 | 0.0012 | 0.0065 |  |  | 0.0017 |  | 0.0002 | 0.0023 |  |  | RHI DELTEK D99 |  | RHI JUSTAL DS1015
79 | 12004043 | 12.06.2020 | 172,04 | Ст3сп | ГОСТ 380-2005 | 5 | 180x180 | Открытая |  | 172,44 | 1,8 | 0,4 | 172.04 |  |  |  | 3 | 1580 | 4 | 9523 | 8565 | 9681 | 9308 | 1207 | 9532 | 190 | 13 | 2 | 2155 | 9 | 300 | 330 | 110 |  | Открытая | 0,01 | 1:19:00 | 1549 | 1:19:00 | 1548 | 1:23:58 | 0.1716 | 0.1662 | 0.5254 | 0.0064 | 0.0135 | 0.0489 | 0.0207 | 0.0291 | 0.0014 | 0.0031 | 0.0003 |  | 0.0007 | 0.0013 | 0.0023 | 0.0011 | 0.0062 |  |  | 0.0018 |  | 0.0002 | 0.0022 |  |  | RHI DELTEK D99 |  | RHI JUSTAL DS1015
80 | 12004044 | 12.06.2020 | 167,992 | Арм240 | ГОСТ 34028-2016 | 6 | 180x180 | Открытая |  | 168,392 | 1,8 | 0,4 | 167.992 |  |  |  | 4 | 1575 | 4 | 9551 | 8591 | 9709 | 9336 | 1235 | 9560 | 190 | 13 | 2 | 2155 | 9 | 300 | 320 | 110 |  | Открытая | 0,01 | 2:06:00 | 1545 | 2:06:00 | 1542 | 2:11:02 | 0.1863 | 0.1519 | 0.506 | 0.006 | 0.0178 | 0.0593 | 0.0201 | 0.0292 | 0.0013 | 0.0029 | 0.0004 |  | 0.0007 | 0.0017 | 0.0029 | 0.0011 | 0.0057 |  |  | 0.0019 |  | 0.0001 | 0.0066 |  |  | RHI DELTEK D99 |  | RHI JUSTAL DS1015
81 | 12004045 | 12.06.2020 | 161,92 | Арм240 | ГОСТ 34028-2016 | 7 | 180x180 | Открытая |  | 162,32 | 1,8 | 0,4 | 161.92 |  |  |  | 2 | 1576 | 4 | 9579 | 8617 | 9735 | 9362 | 1261 | 9588 | 190 | 13 | 2 | 2155 | 9 | 300 | 330 | 110 |  | Открытая | 0,01 | 2:56:00 | 1546 | 2:56:00 | 1545 | 2:58:40 | 0.1878 | 0.1554 | 0.5068 | 0.0071 | 0.0211 | 0.0509 | 0.0198 | 0.0298 | 0.0011 | 0.0026 | 0.0003 |  | 0.0007 | 0.0016 | 0.0021 | 0.0008 | 0.006 |  |  | 0.0019 |  | 0.0001 | 0.0039 |  |  | RHI DELTEK D99 |  | RHI JUSTAL DS1015
91 | 12004055 | 12.06.2020 | 173,052 | Арм500 | ГОСТ 34028-2016 | 17 | 180x180 | Открытая |  | 173,452 | 1,8 | 0,4 | 173.052 |  |  |  | 1 | 1576 | 4 | 9884 | 8893 | 10014 | 9637 | 1516 | 9858 | 190 | 7 | 2 | 2155 | 9 | 300 | 380 | 110 |  | Открытая | 0,01 | 10:40:00 | 1544 | 10:40:00 | 1542 | 10:56:18 | 0.1931 | 0.1741 | 0.7323 | 0.0089 | 0.0122 | 0.049 | 0.0182 | 0.0306 | 0.0011 | 0.0025 | 0.0004 |  | 0.0008 | 0.0019 | 0.0023 | 0.0008 | 0.0065 |  |  | 0.0021 |  | 0.0001 | 0.0019 | 0.329 |  | RHI DELTEK D99 |  | RHI JUSTAL DS1015
92 | 12004056 | 12.06.2020 | 163,944 | Арм500 | ГОСТ 34028-2016 | 18 | 180x180 | Открытая |  | 164,344 | 1,8 | 0,4 | 163.944 |  |  |  | 4 | 1570 | 4 | 9911 | 8920 | 10041 | 9665 | 1543 | 9885 | 190 | 7 | 2 | 2155 | 9 | 300 | 380 | 110 |  | Открытая | 0,01 | 11:30:00 | 1544 | 11:30:00 | 1544 | 11:41:35 | 0.209 | 0.1843 | 0.712 | 0.0058 | 0.0126 | 0.0497 | 0.0223 | 0.0349 | 0.0011 | 0.0027 | 0.0004 |  | 0.0008 | 0.002 | 0.0025 | 0.0009 | 0.006 |  |  | 0.002 |  | 0.0001 | 0.0022 | 0.342 |  | RHI DELTEK D99 |  | RHI JUSTAL DS1015
93 | 12004057 | 12.06.2020 | 163,944 | Арм500 | ГОСТ 34028-2016 | 19 | 180x180 | Открытая |  | 164,344 | 1,8 | 0,4 | 163.944 |  |  |  | 2 | 1570 | 4 | 9938 | 8947 | 10068 | 9692 | 1571 | 9913 | 190 | 7 | 2 | 2155 | 9 | 300 | 380 | 110 |  | Открытая | 0,01 | 12:15:00 | 1545 | 12:15:00 | 1545 | 12:28:08 | 0.1993 | 0.1722 | 0.7368 | 0.0117 | 0.0118 | 0.0493 | 0.0221 | 0.0332 | 0.0013 | 0.003 | 0.0005 |  | 0.0007 | 0.002 | 0.0021 | 0.0009 | 0.0066 |  |  | 0.0021 |  | 0.0001 | 0.0036 | 0.337 |  | RHI DELTEK D99 |  | RHI JUSTAL DS1015
94 | 12004058 | 12.06.2020 | 173,052 | Арм500 | ГОСТ 34028-2016 | 20 | 180x180 | Открытая |  | 173,452 | 1,8 | 0,4 | 173.052 |  |  |  | 5 | 1569 | 4 | 9969 | 8975 | 10096 | 9722 | 1601 | 9940 | 190 | 7 | 2 | 2155 | 9 | 300 | 380 | 110 |  | Открытая | 0,01 | 12:55:00 | 1544 | 12:55:00 | 1539 | 13:09:49 | 0.1977 | 0.1751 | 0.7005 | 0.0053 | 0.0141 | 0.0541 | 0.0183 | 0.0266 | 0.0014 | 0.0024 | 0.0004 |  | 0.0007 | 0.0018 | 0.002 | 0.0006 | 0.0067 |  |  | 0.002 |  | 0.0001 | 0.0025 | 0.329 |  | RHI DELTEK D99 |  | RHI JUSTAL DS1015
103 | 12004067 | 12.06.2020 | 163,944 | Арм500 | ГОСТ 34028-2016 | 29 | 180x180 | Открытая |  | 164,344 | 1,8 | 0,4 | 163.944 |  |  |  | 5 | 1565 | 4 | 10236 | 9230 | 10363 | 9889 | 1868 | 10201 | 200 | 13 | 2 | 2155 | 9 | 320 | 350 | 120 |  | Открытая | 0,01 | 19:38:00 | 1543 | 19:38:00 | 1542 | 19:49:12 | 0.1971 | 0.1593 | 0.6839 | 0.0086 | 0.0146 | 0.0533 | 0.0272 | 0.0327 | 0.0013 | 0.004 | 0.0004 |  | 0.0007 | 0.002 | 0.0022 | 0.0009 | 0.0056 |  |  | 0.0021 |  | 0.0001 | 0.0019 | 0.327 |  | RHI DELTEK D99 |  | RHI JUSTAL DS1015
36 | 12004000 | 10.06.2020 | 163,944 | Арм500 | ГОСТ 34028-2016 | 1 | 180x180 | Открытая |  | 164,344 | 1,8 | 0,4 | 163.944 |  |  |  | 4 | 1575 | 7 | 5720 | 5241 | 8495 | 5275 | 55 | 6298 | 200 | 7 | 2 | 2155 | 9 | 300 | 380 | 110 |  | Открытая | 0,01 | 4:25:00 | 1543 | 4:25:00 | 1541 | 4:37:24 | 0.195 | 0.1765 | 0.6976 | 0.0066 | 0.024 | 0.0529 | 0.0214 | 0.0303 | 0.0013 | 0.0029 | 0.0004 |  | 0.0009 | 0.0026 | 0.0027 | 0.0008 | 0.0036 | [6 empty] | 0.326 |  | RHI DELTEK D99 |  | RHI JUSTAL DS1015 |  | Падение скоростей до 0,3 м/мин.
38 | 12004002 | 10.06.2020 | 160,908 | Арм500 | ГОСТ 34028-2016 | 3 | 180x180 | Открытая |  | 161,308 | 1,8 | 0,4 | 160.908 |  |  |  | 5 | 1569 | 7 | 5771 | 5296 | 8549 | 5326 | 109 | 6350 | 200 | 7 | 2 | 2155 | 9 | 300 | 380 | 110 |  | Открытая | 0,01 | 5:50:00 | 1542 | 5:50:00 | 1540 | 6:12:18 | 0.2068 | 0.1604 | 0.7081 | 0.0037 | 0.023 | 0.0506 | 0.0199 | 0.0348 | 0.0013 | 0.0026 | 0.0004 |  | 0.0007 | 0.0021 | 0.0023 | 0.0006 | 0.0053 | [6 empty] | 0.34 |  | RHI DELTEK D99 |  | RHI JUSTAL DS1015
43 | 12004007 | 10.06.2020 | 165,968 | 1018 | ASTM A510/A510M-18 | 8 | 180x180 | Открытая |  | 166,368 | 1,8 | 0,4 | 165.968 |  |  |  | 5 | 1565 | 7 | 5907 | 5436 | 8691 | 5468 | 252 | 6487 | 190 | 13 | 2 | 2155 | 9 | 300 | 330 | 110 |  | Открытая | 0,02 | 9:30:00 | 1539 | 9:30:00 | 1538 | 9:31:12 | 0.1832 | 0.1742 | 0.713 | 0.0035 | 0.0201 | 0.051 | 0.0164 | 0.0281 | 0.0012 | 0.0025 | 0.0004 |  | 0.0008 | 0.0022 | 0.0028 | 0.0007 | 0.0041 | [6 empty] | 0.316 |  | RHI DELTEK D99 |  | RHI JUSTAL DS1015
45 | 12004009 | 10.06.2020 | 153,824 | 1018 | ASTM A510/A510M-18 | 9 | 180x180 | Открытая |  | 154,224 | 1,8 | 0,4 | 153.824 |  |  |  | 1 | 1564 | 7 | 5959 | 5491 | 8741 | 5519 | 306 | 6540 | 190 | 13 | 2 | 2155 | 9 | 300 | 330 | 110 |  | Открытая | 0,02 | 10:54:00 | 1538 | 10:54:00 | 1538 | 10:56:27 | 0.1872 | 0.1832 | 0.7496 | 0.0054 | 0.0141 | 0.054 | 0.0192 | 0.0327 | 0.0012 | 0.0025 | 0.0004 |  | 0.0009 | 0.0023 | 0.0027 | 0.0009 | 0.0041 | [6 empty] | 0.327 |  | RHI DELTEK D99 |  | RHI JUSTAL DS1015
51 | 12004015 | 10.06.2020 | 163,944 | 1018 | ASTM A510/A510M-18 | 16 | 180x180 | Открытая |  | 164,344 | 1,8 | 0,4 | 163.944 |  |  |  | 4 | 1563 | 7 | 6127 | 5661 | 8899 | 5679 | 476 | 6714 | 190 | 13 | 2 | 2155 | 9 | 300 | 330 | 110 |  | Открытая | 0,01 | 15:10:00 | 1540 | 15:10:00 | 1537 | 15:14:07 | 0.1843 | 0.1771 | 0.7434 | 0.0065 | 0.0203 | 0.0453 | 0.0177 | 0.0306 | 0.0011 | 0.0025 | 0.0004 |  | 0.0009 | 0.0024 | 0.0026 | 0.0007 | 0.0039 | [6 empty] | 0.321 |  | RHI DELTEK D99 |  | RHI JUSTAL DS1015
53 | 12004017 | 10.06.2020 | 157,872 | 1018 | ASTM A510/A510M-18 | 18 | 180x180 | Открытая |  | 158,272 | 1,8 | 0,4 | 157.872 |  |  |  | 2 | 1575 | 7 | 6182 | 5713 | 8950 | 5733 | 529 | 6770 | 190 | 13 | 2 | 2155 | 9 | 300 | 330 | 110 |  | Открытая | 0,02 | 16:40:00 | 1542 | 16:40:00 | 1540 | 16:46:38 | 0.1785 | 0.1731 | 0.6944 | 0.0057 | 0.0158 | 0.0481 | 0.0196 | 0.0328 | 0.0012 | 0.0025 | 0.0005 |  | 0.0008 | 0.0024 | 0.0025 | 0.001 | 0.0053 | [6 empty] | 0.308 |  | RHI DELTEK D99 |  | RHI JUSTAL DS1015
58 | 12004022 | 10.06.2020 | 176,088 | Арм500 | ГОСТ 34028-2016 | 23 | 180x180 | Открытая |  | 183,188 | 1,8 | 0,4 | 182.788 |  | 4,3 |  | 2 | 1569 | 7 | 6332 | 5857 | 9091 | 5836 | 670 | 6922 | 200 | 13 | 2 | 2155 | 9 | 320 | 350 | 110 |  | Открытая | 0,01 | 20:40:00 | 1545 | 20:40:00 | 1544 | 20:54:38 | 0.1884 | 0.1672 | 0.7007 | 0.0037 | 0.0136 | 0.0487 | 0.0242 | 0.033 | 0.0017 | 0.0032 | 0.0004 |  | 0.0008 | 0.0022 | 0.0029 | 0.0009 | 0.0035 | [6 empty] | 0.32 |  | RHI DELTEK D99 |  | RHI JUSTAL DS1015
59 | 12004023 | 10.06.2020 | 160,908 | Арм500 | ГОСТ 34028-2016 | 24 | 180x180 | Открытая |  | 162,208 | 1,8 | 0,4 | 161.808 |  |  |  | 3 | 1580 | 6 | 6356 | 5884 | 9119 | 5864 | 698 | 6949 | 180 | 13 | 2 | 2155 | 9 | 290 | 320 | 90 |  | Открытая | 0,07 | 22:15:00 | 1550 | 22:15:00 | 1552 | 22:40:08 | 0.1845 | 0.1762 | 0.6997 | 0.004 | 0.0131 | 0.0543 | 0.0261 | 0.035 | 0.0014 | 0.0028 | 0.0005 |  | 0.0008 | 0.0025 | 0.003 | 0.0008 | 0.0065 | [6 empty] | 0.317 |  | RHI DELTEK D99 |  | RHI JUSTAL DS1015
61 | 12004025 | 10.06.2020 | 154,836 | Арм500 | ГОСТ 34028-2016 | 2 | 180x180 | Открытая |  | 155,236 | 1,8 | 0,4 | 154.836 |  |  |  | 4 | 1563 | 6 | 6410 | 5936 | 9170 | 5915 | 752 | 7004 | 200 | 13 | 2 | 2155 | 9 | 320 | 350 | 110 |  | Открытая | 0,01 | 23:47:00 | 1536 | 23:47:00 | 1532 | 0:02:16 | 0.1825 | 0.1902 | 0.7302 | 0.0023 | 0.0101 | 0.0484 | 0.022 | 0.0283 | 0.0015 | 0.0031 | 0.0005 |  | 0.001 | 0.0022 | 0.0029 | 0.0007 | 0.0033 | [6 empty] | 0.318 |  | RHI DELTEK D99 |  | RHI JUSTAL DS1015
41 | 12004005 | 10.06.2020 | 163,944 | Арм500 | ГОСТ 34028-2016 | 6 | 180x180 | Открытая |  | 164,344 | 1,8 | 0,4 | 163.944 |  |  |  | 4 | 1574 | 7 | 5853 | 5381 | 8634 | 5411 | 194 | 6432 | 190 | 13 | 2 | 2155 | 9 | 300 | 330 | 110 |  | Открытая | 0,02 | 8:05:00 | 1544 | 8:05:00 | 1543 | 8:11:39 | 0.2078 | 0.1805 | 0.7289 | 0.0059 | 0.0209 | 0.0535 | 0.0202 | 0.0392 | 0.0012 | 0.0028 | 0.0005 |  | 0.0009 | 0.0024 | 0.0075 | 0.0008 | 0.0044 | [6 empty] | 0.345 |  | RHI DELTEK D99 |  | RHI JUSTAL DS1015
42 | 12004006 | 10.06.2020 | 170,016 | Арм500 | ГОСТ 34028-2016 | 7 | 180x180 | Открытая |  | 170,416 | 1,8 | 0,4 | 170.016 |  |  |  | 9 | 1566 | 7 | 5881 | 5408 | 8665 | 5442 | 222 | 6459 | 190 | 13 | 2 | 2155 | 9 | 300 | 330 | 110 |  | Открытая | 0,02 | 8:45:00 | 1543 | 8:45:00 | 1542 | 9:42:14 | 0.1829 | 0.1717 | 0.7107 | 0.0032 | 0.0214 | 0.0501 | 0.016 | 0.0281 | 0.0013 | 0.0026 | 0.0004 |  | 0.0008 | 0.0022 | 0.0023 | 0.0008 | 0.0035 | [6 empty] | 0.315 |  | RHI DELTEK D99 |  | RHI JUSTAL DS1015
54 | 12004018 | 10.06.2020 | 167,992 | 1018 | ASTM A510/A510M-18 | 19 | 180x180 | Открытая |  | 168,392 | 1,8 | 0,4 | 167.992 |  |  |  | 3 | 1565 | 7 | 6210 | 5742 | 8978 | 5759 | 557 | 6798 | 190 | 13 | 2 | 2155 | 9 | 300 | 330 | 110 |  | Открытая | 0,01 | 17:25:00 | 1541 | 17:25:00 | 1540 | 17:30:55 | 0.1811 | 0.1683 | 0.6331 | 0.0087 | 0.0155 | 0.0453 | 0.024 | 0.0336 | 0.0011 | 0.003 | 0.0004 |  | 0.0008 | 0.0021 | 0.0023 | 0.0008 | 0.0052 | [6 empty] | 0.301 |  | RHI DELTEK D99 |  | RHI JUSTAL DS1015
55 | 12004019 | 10.06.2020 | 161,92 | Ст3сп | ГОСТ 380-2005 | 20 | 180x180 | Открытая |  | 162,72 | 1,8 | 0,4 | 162.32 |  |  |  | 5 | 1568 | 7 | 6238 | 5768 | 9004 | 5786 | 583 | 6827 | 200 | 13 | 2 | 2155 | 9 | 320 | 350 | 110 |  | Открытая | 0,01 | 18:10:00 | 1547 | 18:10:00 | 1543 | 18:28:55 | 0.1751 | 0.1633 | 0.6212 | 0.0081 | 0.0177 | 0.042 | 0.0208 | 0.0386 | 0.0011 | 0.0025 | 0.0004 |  | 0.0008 | 0.0021 | 0.0023 | 0.0011 | 0.0039 | [8 empty] | RHI DELTEK D99 |  | RHI JUSTAL DS1015 |  | Закрыли ручей №4 по МГР
56 | 12004020 | 10.06.2020 | 159,896 | Ст3сп | ГОСТ 380-2005 | 21 | 180x180 | Открытая |  | 160,296 | 1,8 | 0,4 | 159.896 |  |  |  | 4 | 1567 | 7 | 6271 | 5800 | 9035 |  | 614 | 6861 | 200 | 13 | 2 | 2155 | 9 | 320 | 350 | 110 |  | Открытая | 0,01 | 19:00:00 | 1543 | 19:00:00 | 1537 | 19:15:51 | 0.1718 | 0.1698 | 0.5943 | 0.0059 | 0.0185 | 0.0442 | 0.0192 | 0.0309 | 0.001 | 0.0026 | 0.0005 |  | 0.0009 | 0.0023 | 0.0024 | 0.001 | 0.0047 | [8 empty] | RHI DELTEK D99 |  | RHI JUSTAL DS1015
57 | 12004021 | 10.06.2020 | 165,968 | 1015 | ASTM A510/A510M-18 | 22 | 180x180 | Открытая |  | 166,518 | 1,8 | 0,4 | 166.118 |  |  |  | 9 | 1573 | 7 | 6301 | 5827 | 9061 | 5812 | 640 | 6891 | 200 | 13 | 2 | 2155 | 9 | 320 | 350 | 110 |  | Открытая | 0,01 | 19:53:00 | 1544 | 19:53:00 | 1545 | 20:10:18 | 0.1765 | 0.1754 | 0.5953 | 0.005 | 0.0226 | 0.0464 | 0.0185 | 0.0295 | 0.0015 | 0.0027 | 0.0005 |  | 0.0009 | 0.0025 | 0.0031 | 0.0008 | 0.0043 | [6 empty] | 0.289 |  | RHI DELTEK D99 |  | RHI JUSTAL DS1015 |  | Перезапустили ручей №4
70 | 12004034 | 11.06.2020 | 163,944 | Арм500 | ГОСТ 34028-2016 | 11 | 180x180 | Открытая |  | 164,344 | 1,8 | 0,4 | 163.944 |  |  |  | 5 | 1563 | 6 | 6653 | 6191 | 9410 | 6155 | 1007 | 7250 | 200 | 13 | 2 | 2155 | 9 | 320 | 350 | 110 |  | Открытая | 0,01 | 6:10:00 | 1544 | 6:10:00 | 1543 | 6:27:15 | 0.2028 | 0.2001 | 0.7253 | 0.0041 | 0.0151 | 0.0486 | 0.0222 | 0.0383 | 0.0015 | 0.0034 | 0.0005 |  | 0.001 | 0.0021 | 0.0026 | 0.0007 | 0.0046 | [6 empty] | 0.339 |  | RHI DELTEK D99 |  | RHI JUSTAL DS1015
71 | 12004035 | 11.06.2020 | 173,052 | Арм500 | ГОСТ 34028-2016 | 12 | 180x180 | Открытая |  | 173,452 | 1,8 | 0,4 | 173.052 |  |  |  | 4 | 1562 | 6 | 6680 | 6221 | 9440 | 6182 | 1038 | 7277 | 200 | 13 | 2 | 2155 | 9 | 320 | 350 | 110 |  | Открытая | 0,01 | 6:54:00 | 1537 | 6:54:00 | 1535 | 7:07:43 | 0.1955 | 0.1887 | 0.7064 | 0.0038 | 0.0156 | 0.05 | 0.0219 | 0.0418 | 0.0012 | 0.003 | 0.0005 |  | 0.0009 | 0.0023 | 0.0034 | 0.0006 | 0.0044 | [6 empty] | 0.329 |  | RHI DELTEK D99 |  | RHI JUSTAL DS1015
72 | 12004036 | 11.06.2020 | 168,802 | Арм500 | ГОСТ 34028-2016 | 13 | 180x180 | Открытая |  | 173,902 | 1,8 | 0,4 | 173.502 |  | 2 |  | 9 | 1565 | 6 | 6711 | 6249 | 9468 | 6210 | 1065 | 7307 | 200 | 13 | 2 | 2155 | 9 | 320 | 350 | 110 |  | Открытая | 0,01 | 7:37:00 | 1539 | 7:37:00 | 1539 | 7:50:47 | 0.1966 | 0.1929 | 0.7157 | 0.004 | 0.019 | 0.046 | 0.0208 | 0.0359 | 0.0012 | 0.0028 | 0.0005 |  | 0.001 | 0.0027 | 0.0023 | 0.0006 | 0.0031 | [6 empty] | 0.33 |  | RHI DELTEK D99 |  | RHI JUSTAL DS1015 |  | Окончание серии.
66 | 12004030 | 11.06.2020 | 157,872 | Арм500 | ГОСТ 34028-2016 | 7 | 180x180 | Открытая |  | 158,272 | 1,8 | 0,4 | 157.872 |  |  |  | 4 | 1562 | 6 | 6544 | 6076 | 9304 | 6046 | 895 | 7140 | 200 | 13 | 2 | 2155 | 9 | 320 | 350 | 110 |  | Открытая | 0,01 | 3:21:00 | 1538 | 3:21:00 | 1535 | 3:42:44 | 0.1923 | 0.1996 | 0.6941 | 0.0029 | 0.0123 | 0.0432 | 0.022 | 0.0412 | 0.0012 | 0.0033 | 0.0005 |  | 0.0009 | 0.0018 | 0.0024 | 0.0006 | 0.0047 | [6 empty] | 0.322 |  | RHI DELTEK D99 |  | RHI JUSTAL DS1015
68 | 12004032 | 11.06.2020 | 170,016 | Арм500 | ГОСТ 34028-2016 | 9 | 180x180 | Открытая |  | 170,416 | 1,8 | 0,4 | 170.016 |  |  |  | 2 | 1563 | 6 | 6599 | 6133 | 9358 | 6100 | 953 | 7195 | 200 | 13 | 2 | 2155 | 9 | 320 | 350 | 110 |  | Открытая | 0,01 | 4:45:00 | 1539 | 4:45:00 | 1539 | 5:04:40 | 0.2096 | 0.1912 | 0.7173 | 0.0042 | 0.0165 | 0.0559 | 0.0343 | 0.0414 | 0.0015 | 0.0052 | 0.0006 |  | 0.0009 | 0.0024 | 0.0048 | 0.0008 | 0.0039 | [6 empty] | 0.347 |  | RHI DELTEK D99 |  | RHI JUSTAL DS1015
74 | 12004037 | 11.06.2020 | 161,92 | 55С2 | ГОСТ 14959-2016 | 1 | 180x180 | Закрытая |  | 170,22 | 1,8 | 0,4 | 169.82 |  | 6 |  | 2 | 1509 | 5 | 9416 | 8456 | 9752 |  |  | 9423 | 165 | 10 | 1 | 2155 | 8 | 100 | 110 | 50 |  | Закрытая | 0,02 | 19:00:00 | 1496 | 19:00:00 | 1494 | 19:19:53 | 0.5572 | 1.6332 | 0.6918 | 0.0033 | 0.0075 | 0.0338 | 0.0068 | 0.0122 | 0.0008 | 0.0017 | 0.0006 |  | 0.0041 | 0.0022 | 0.0062 | 0.001 | 0.0084 |  |  | 0.0025 |  | 0.0002 | 0.0019 |  |  | RHI DELTEK D99 | RHI DELTEK D99Z98 | RHI DELTEK D99WX08 | RHI DELTEK A100WX08
76 | 12004040 | 11.06.2020 | 161,92 | Ст3сп | ГОСТ 380-2005 | 2 | 180x180 | Открытая |  | 162,32 | 1,8 | 0,4 | 161.92 |  |  |  | 4 | 1581 | 4 | 9440 | 8482 | 9598 | 9225 | 1124 | 9449 | 190 | 13 | 2 | 2155 | 9 | 300 | 320 | 110 |  | Открытая | 0,02 | 22:50:00 | 1547 | 22:50:00 | 1544 | 22:53:19 | 0.1772 | 0.1604 | 0.5523 | 0.0062 | 0.0076 | 0.0486 | 0.0197 | 0.0354 | 0.0013 | 0.0028 | 0.0004 |  | 0.0008 | 0.0012 | 0.0026 | 0.0012 | 0.0063 |  |  | 0.002 |  | 0.0002 | 0.001 |  |  | RHI DELTEK D99 |  | RHI JUSTAL DS1015
83 | 12004047 | 12.06.2020 | 167,992 | Арм240 | ГОСТ 34028-2016 | 9 | 180x180 | Открытая |  | 168,392 | 1,8 | 0,4 | 167.992 |  |  |  | 1 | 1558 | 4 | 9638 | 8668 | 9770 | 9415 | 1316 | 9645 | 190 | 13 | 2 | 2155 | 9 | 300 | 330 | 110 |  | Открытая | 0,01 | 4:24:00 | 1547 | 4:24:00 | 1545 | 4:27:37 | 0.1726 | 0.1444 | 0.4939 | 0.0106 | 0.0141 | 0.0418 | 0.0187 | 0.0327 | 0.001 | 0.0025 | 0.0003 |  | 0.0006 | 0.0015 | 0.0018 | 0.0009 | 0.0053 |  |  | 0.0018 |  | 0.0001 | 0.0022 |  |  | RHI DELTEK D99 |  | RHI JUSTAL DS1015
85 | 12004049 | 12.06.2020 | 165,968 | Арм240 | ГОСТ 34028-2016 | 11 | 180x180 | Открытая |  | 166,368 | 1,8 | 0,4 | 165.968 |  |  |  | 2 | 1574 | 4 | 9699 | 8721 | 9845 | 9441 | 1366 | 9703 | 190 | 13 | 2 | 2155 | 9 | 300 | 330 | 110 |  | Открытая | 0,01 | 5:57:00 | 1543 | 5:57:00 | 1544 | 6:01:06 | 0.1825 | 0.1529 | 0.5041 | 0.0078 | 0.0118 | 0.0496 | 0.022 | 0.0317 | 0.0013 | 0.003 | 0.0003 |  | 0.0006 | 0.001 | 0.0028 | 0.0008 | 0.0057 |  |  | 0.0018 |  | 0.0001 | 0.006 |  |  | RHI DELTEK D99 |  | RHI JUSTAL DS1015
88 | 12004052 | 12.06.2020 | 163,944 | Арм500 | ГОСТ 34028-2016 | 14 | 180x180 | Открытая |  | 164,344 | 1,8 | 0,4 | 163.944 |  |  |  | 4 | 1570 | 4 | 9787 | 8802 | 9926 | 9549 | 1446 | 9788 | 190 | 7 | 2 | 2155 | 9 | 300 | 380 | 110 |  | Открытая | 0,01 | 8:15:00 | 1543 | 8:15:00 | 1541 | 8:22:23 | 0.1899 | 0.1761 | 0.7146 | 0.0049 | 0.0134 | 0.051 | 0.0222 | 0.0376 | 0.0012 | 0.0028 | 0.0004 |  | 0.0008 | 0.0019 | 0.0039 | 0.0006 | 0.0069 |  |  | 0.0021 |  | 0.0001 | 0.0031 | 0.324 |  | RHI DELTEK D99 |  | RHI JUSTAL DS1015
100 | 12004064 | 12.06.2020 | 163,944 | Арм500 | ГОСТ 34028-2016 | 26 | 180x180 | Открытая |  | 164,494 | 1,8 | 0,4 | 164.094 |  |  |  | 4 | 1567 | 4 | 10154 | 9151 | 10281 | 9804 | 1786 | 10119 | 190 | 7 | 2 | 2155 | 9 | 300 | 380 | 110 |  | Открытая | 0,01 | 17:30:00 | 1541 | 17:30:00 | 1542 | 17:45:33 | 0.195 | 0.1753 | 0.7084 | 0.0067 | 0.0153 | 0.0549 | 0.0241 | 0.0351 | 0.0012 | 0.0032 | 0.0004 |  | 0.0007 | 0.002 | 0.0029 | 0.0008 | 0.0065 |  |  | 0.002 |  | 0.0001 | 0.0014 | 0.329 |  | RHI DELTEK D99 |  | RHI JUSTAL DS1015 |  | Запустили ручей №4
102 | 12004066 | 12.06.2020 | 163,944 | Арм500 | ГОСТ 34028-2016 | 28 | 180x180 | Открытая |  | 164,344 | 1,8 | 0,4 | 163.944 |  |  |  | 5 | 1565 | 3 | 10209 | 9202 | 10335 | 9862 | 1841 | 10174 | 190 | 7 | 2 | 2155 | 9 | 300 | 380 | 110 |  | Открытая | 0,01 | 18:55:00 | 1545 | 18:55:00 | 1546 | 19:09:14 | 0.2095 | 0.174 | 0.7021 | 0.0054 | 0.0114 | 0.0493 | 0.0232 | 0.0327 | 0.0011 | 0.0036 | 0.0004 |  | 0.0007 | 0.0016 | 0.0031 | 0.0009 | 0.007 |  |  | 0.002 |  | 0.0002 | 0.0015 | 0.341 |  | RHI DELTEK D99 |  | RHI JUSTAL DS1015
104 | 12004068 | 12.06.2020 | 165,968 | Арм240 | ГОСТ 34028-2016 | 30 | 180x180 | Открытая |  | 166,368 | 1,8 | 0,4 | 165.968 |  |  |  | 4 | 1570 | 4 | 10264 | 9258 | 10389 | 9918 | 1894 | 10229 | 200 | 13 | 2 | 2155 | 9 | 320 | 350 | 120 |  | Открытая | 0,01 | 20:20:00 | 1550 | 20:20:00 | 1550 | 20:29:21 | 0.1993 | 0.151 | 0.5353 | 0.0097 | 0.0118 | 0.0444 | 0.0203 | 0.035 | 0.0012 | 0.0031 | 0.0004 |  | 0.0007 | 0.0015 | 0.0029 | 0.0009 | 0.0069 |  |  | 0.0019 |  | 0.0001 | 0.0036 |  |  | RHI DELTEK D99 |  | RHI JUSTAL DS1015
105 | 12004069 | 12.06.2020 | 163,944 | Арм240 | ГОСТ 34028-2016 | 31 | 180x180 | Открытая |  | 164,344 | 1,8 | 0,4 | 163.944 |  |  |  | 2 | 1567 | 4 | 10292 | 9284 | 10417 | 9946 | 1921 | 10256 | 200 | 13 | 2 | 2155 | 9 | 320 | 350 | 120 |  | Открытая | 0,02 | 21:00:00 | 1547 | 21:00:00 | 1545 | 21:10:41 | 0.1839 | 0.1478 | 0.5088 | 0.0136 | 0.0161 | 0.0486 | 0.0219 | 0.0337 | 0.0013 | 0.003 | 0.0004 |  | 0.0006 | 0.0018 | 0.0019 | 0.0007 | 0.0068 |  |  | 0.0018 |  | 0.0001 | 0.0019 |  |  | RHI DELTEK D99 |  | RHI JUSTAL DS1015
106 | 12004070 | 12.06.2020 | 155,848 | Арм240 | ГОСТ 34028-2016 | 32 | 180x180 | Открытая |  | 156,248 | 1,8 | 0,4 | 155.848 |  |  |  | 9 | 1575 | 4 | 10319 | 9311 | 10442 | 9972 | 1947 | 10282 | 200 | 13 | 2 | 2155 | 9 | 320 | 350 | 120 |  | Открытая | 0,02 | 21:42:00 | 1550 | 21:42:00 | 1542 | 21:51:25 | 0.187 | 0.1494 | 0.5105 | 0.0103 | 0.0166 | 0.0388 | 0.0291 | 0.0343 | 0.0014 | 0.0059 | 0.0004 |  | 0.0009 | 0.0016 | 0.003 | 0.0014 | 0.0059 |  |  | 0.0019 |  | 0.0002 | 0.0027 |  |  | RHI DELTEK D99 |  | RHI JUSTAL DS1015
112 | 12004076 | 13.06.2020 | 163,919 | 25Г2С | ГОСТ 5781-82 | 1 | 180x180 | Открытая |  | 165,219 | 1,8 | 0,4 | 164.819 |  |  |  | 4 | 1571 | 2 | 6276 | 9471 | 10604 | 10133 | 2108 | 7334 | 190 | 13 | 2 | 2155 | 9 | 240 | 250 | 80 |  | Открытая | 0,06 | 2:55:00 | 1535 | 2:55:00 | 1533 | 6:23:03 | 0.2875 | 0.606 | 1.5446 | 0.0074 | 0.0115 | 0.0432 | 0.009 | 0.0241 | 0.0007 | 0.0017 | 0.0007 |  | 0.0016 | 0.0046 | 0.0027 | 0.0011 | 0.0101 |  |  | 0.0032 |  | 0.0001 | 0.0054 | 0.606 |  | RHI DELTEK D99 |  | RHI JUSTAL DS1015 |  | Запуск серии
113 | 12004077 | 13.06.2020 | 163,944 | 25Г2С | ГОСТ 5781-82 | 2 | 180x180 | Открытая |  | 164,344 | 1,8 | 0,4 | 163.944 |  |  |  | 2 | 1565 | 2 | 6304 | 9499 | 10632 | 10161 | 2136 | 7362 | 190 | 13 | 2 | 2155 | 9 | 240 | 250 | 80 |  | Открытая | 0,01 | 3:25:00 | 1536 | 3:25:00 | 1535 | 6:06:23 | 0.2716 | 0.6187 | 1.5283 | 0.0057 | 0.0102 | 0.0442 | 0.0107 | 0.0172 | 0.0007 | 0.0017 | 0.0006 |  | 0.0022 | 0.0041 | 0.0046 | 0.0017 | 0.0072 |  |  | 0.003 |  | 0.0003 | 0.0044 | 0.588 |  | RHI DELTEK D99 |  | RHI JUSTAL DS1015
114 | 12004078 | 13.06.2020 | 160,908 | 25Г2С | ГОСТ 5781-82 | 3 | 180x180 | Открытая |  | 161,308 | 1,8 | 0,4 | 160.908 |  |  |  | 9 | 1559 | 2 | 6331 | 9523 | 10659 | 10188 | 2163 | 7389 | 190 | 13 | 2 | 2155 | 9 | 240 | 250 | 80 |  | Открытая | 0,01 | 4:29:00 | 1532 | 4:29:00 | 1529 | 6:14:23 | 0.2756 | 0.608 | 1.5536 | 0.0049 | 0.0102 | 0.0367 | 0.0111 | 0.0263 | 0.0008 | 0.0019 | 0.0007 |  | 0.0019 | 0.0044 | 0.0032 | 0.0011 | 0.0092 |  |  | 0.0031 |  | 0.0002 | 0.0027 | 0.595 |  | RHI DELTEK D99 |  | RHI JUSTAL DS1015
125 | 12004089 | 13.06.2020 | 163,944 | 25Г2С | ГОСТ 5781-82 | 5 | 180x180 | Открытая |  | 164,344 | 1,8 | 0,4 | 163.944 |  |  |  | 4 | 1558 | 3 | 6641 | 9829 | 10972 | 10494 | 2476 | 7695 | 200 | 13 | 2 | 2155 | 9 | 240 | 250 | 80 |  | Открытая | 0,02 | 14:35:00 | 1527 | 14:35:00 | 1528 | 14:48:09 | 0.2682 | 0.6473 | 1.5342 | 0.0058 | 0.013 | 0.0587 | 0.0201 | 0.0382 | 0.0017 | 0.0028 | 0.0006 |  | 0.0022 | 0.0044 | 0.0031 | 0.0011 | 0.0069 |  |  | 0.0032 |  | 0.0002 | 0.0033 | 0.589 |  | RHI DELTEK D99 |  | RHI JUSTAL DS1015
126 | 12004090 | 13.06.2020 | 170,016 | 25Г2С | ГОСТ 5781-82 | 6 | 180x180 | Открытая |  | 170,416 | 1,8 | 0,4 | 170.016 |  |  |  | 3 | 1565 | 3 | 6671 | 9857 | 10999 | 10522 | 2506 | 7723 | 200 | 13 | 2 | 2155 | 9 | 240 | 250 | 80 |  | Открытая | 0,02 | 15:18:00 | 1531 | 15:18:00 | 1530 | 15:32:57 | 0.274 | 0.6619 | 1.5587 | 0.0056 | 0.0124 | 0.0511 | 0.0207 | 0.041 | 0.0015 | 0.0028 | 0.0006 |  | 0.002 | 0.0043 | 0.003 | 0.001 | 0.0073 |  |  | 0.0033 |  | 0.0001 | 0.0031 | 0.6 |  | RHI DELTEK D99 |  | RHI JUSTAL DS1015
127 | 12004091 | 13.06.2020 | 163,944 | 25Г2С | ГОСТ 5781-82 | 7 | 180x180 | Открытая |  | 164,344 | 1,8 | 0,4 | 163.944 |  |  |  | 2 | 1557 | 3 | 6698 | 9884 | 11026 | 10549 | 2533 | 7750 | 200 | 13 | 2 | 2155 | 9 | 240 | 250 | 80 |  | Открытая | 0,02 | 16:01:00 | 1535 | 16:01:00 | 1533 | 16:14:10 | 0.2651 | 0.6663 | 1.5755 | 0.0067 | 0.0139 | 0.0658 | 0.0224 | 0.0395 | 0.0014 | 0.0028 | 0.0006 |  | 0.0021 | 0.0044 | 0.0036 | 0.0011 | 0.008 |  |  | 0.0032 |  | 0.0001 | 0.0037 | 0.594 |  | RHI DELTEK D99 |  | RHI JUSTAL DS1015
128 | 12004092 | 13.06.2020 | 166,98 | 25Г2С | ГОСТ 5781-82 | 8 | 180x180 | Открытая |  | 167,38 | 1,8 | 0,4 | 166.98 |  |  |  | 9 | 1554 | 3 | 6726 | 9911 | 11057 | 10576 | 2561 | 7777 | 200 | 13 | 2 | 2155 | 9 | 240 | 250 | 80 |  | Открытая | 0,02 | 16:45:00 | 1533 | 16:45:00 | 1531 | 17:02:56 | 0.2723 | 0.6385 | 1.5589 | 0.0049 | 0.0134 | 0.0605 | 0.0207 | 0.0459 | 0.0013 | 0.0027 | 0.0006 |  | 0.002 | 0.0044 | 0.0036 | 0.0007 | 0.0072 |  |  | 0.0031 |  | 0.0001 | 0.0043 | 0.596 |  | RHI DELTEK D99 |  | RHI JUSTAL DS1015
137 | 12004101 | 13.06.2020 | 163,944 | Арм500 | ГОСТ 34028-2016 | 1 | 180x180 | Открытая |  | 165,244 | 1,8 | 0,4 | 164.844 |  |  |  | 2 | 1576 | 7 | 6974 | 10160 | 11306 | 10825 | 2813 | 8023 | 200 | 7 | 2 | 2155 | 9 | 320 | 350 | 150 |  | Открытая | 0,08 | 23:45:00 | 1547 | 23:45:00 | 1544 | 0:17:41 | 0.2039 | 0.1866 | 0.7293 | 0.0051 | 0.0086 | 0.0336 | 0.0191 | 0.028 | 0.0012 | 0.0024 | 0.0003 |  | 0.0008 | 0.0018 | 0.0024 | 0.0008 | 0.0061 |  |  | 0.002 |  | 0.0001 | 0.0019 | 0.336 |  | RHI DELTEK D99 |  | RHI JUSTAL DS1015
138 | 12004102 | 14.06.2020 | 163,944 | Арм500 | ГОСТ 34028-2016 | 2 | 180x180 | Открытая |  | 164,344 | 1,8 | 0,4 | 163.944 |  |  |  | 3 | 1568 | 7 | 7002 | 10187 | 11333 | 10852 | 2840 | 8050 | 200 | 7 | 2 | 2155 | 9 | 320 | 350 | 150 |  | Открытая | 0,01 | 0:30:00 | 1546 | 0:30:00 | 1544 | 0:43:41 | 0.1845 | 0.1812 | 0.7181 | 0.0057 | 0.0149 | 0.0358 | 0.0182 | 0.0296 | 0.0011 | 0.0025 | 0.0004 |  | 0.0007 | 0.002 | 0.002 | 0.0007 | 0.0056 |  |  | 0.0021 |  | 0.0001 | 0.0016 | 0.315 |  | RHI DELTEK D99 |  | RHI JUSTAL DS1015
139 | 12004103 | 14.06.2020 | 163,944 | Арм500 | ГОСТ 34028-2016 | 3 | 180x180 | Открытая |  | 164,344 | 1,8 | 0,4 | 163.944 |  |  |  | 1 | 1564 | 7 | 7029 | 10215 | 11360 | 10880 | 2867 | 8078 | 200 | 7 | 2 | 2155 | 9 | 320 | 350 | 150 |  | Открытая | 0,01 | 1:10:00 | 1538 | 1:10:00 | 1540 | 1:28:43 | 0.1946 | 0.1928 | 0.7063 | 0.0076 | 0.0121 | 0.0357 | 0.0175 | 0.0368 | 0.001 | 0.0026 | 0.0004 |  | 0.0008 | 0.0016 | 0.0021 | 0.0008 | 0.0065 |  |  | 0.002 |  | 0.0001 | 0.001 | 0.324 |  | RHI DELTEK D99 |  | RHI JUSTAL DS1015
140 | 12004104 | 14.06.2020 | 163,944 | Арм500 | ГОСТ 34028-2016 | 4 | 180x180 | Открытая |  | 164,344 | 1,8 | 0,4 | 163.944 |  |  |  | 12 | 1570 | 7 | 7056 | 10242 | 11387 | 10907 | 2894 | 8105 | 200 | 7 | 2 | 2155 | 9 | 320 | 350 | 150 |  | Открытая | 0,01 | 1:55:00 | 1544 | 1:55:00 | 1540 | 2:07:52 | 0.1933 | 0.1899 | 0.7017 | 0.0054 | 0.0165 | 0.0367 | 0.0189 | 0.0348 | 0.0012 | 0.0029 | 0.0004 |  | 0.0008 | 0.002 | 0.0021 | 0.0006 | 0.0049 |  |  | 0.0021 |  | 0.0001 | 0.0028 | 0.322 |  | RHI DELTEK D99 |  | RHI JUSTAL DS1015
152 | 12004116 | 14.06.2020 | 163,944 | Арм500 | ГОСТ 34028-2016 | 16 | 180x180 | Открытая |  | 164,794 | 1,8 | 0,4 | 164.394 |  |  |  | 2 | 1568 | 7 | 7387 | 10570 | 11721 | 11232 | 3225 | 8442 | 190 | 13 | 2 | 2155 | 9 | 300 | 330 | 110 |  | Открытая | 0,02 | 10:30:00 | 1547 | 10:30:00 | 1545 | 10:33:08 | 0.1832 | 0.1805 | 0.7121 | 0.0099 | 0.0115 | 0.0369 | 0.0229 | 0.0401 | 0.0011 | 0.003 | 0.0004 |  | 0.0009 | 0.0023 | 0.0031 | 0.0008 | 0.0068 |  |  | 0.0021 |  | 0.0002 | 0.0017 | 0.315 |  | RHI DELTEK D99 |  | RHI JUSTAL DS1015 |  | 10:45 закрыли 4 ручей неисправен МГР,отсутствие металла с АПК.
153 | 12004118 | 14.06.2020 | 160,908 | Арм500 | ГОСТ 34028-2016 | 18 | 180x180 | Открытая |  | 161,308 | 1,8 | 0,4 | 160.908 |  |  |  | 1 | 1576 | 7 | 7421 | 10600 | 11755 |  | 3259 | 8472 | 190 | 13 | 2 | 2155 | 9 | 300 | 330 | 110 |  | Открытая | 0,02 | 11:15:00 | 1547 | 11:15:00 | 1546 | 11:20:22 | 0.1853 | 0.1822 | 0.7046 | 0.008 | 0.0105 | 0.0313 | 0.0217 | 0.0377 | 0.0014 | 0.0026 | 0.0004 |  | 0.0008 | 0.0023 | 0.0024 | 0.0007 | 0.0076 |  |  | 0.0022 |  | 0.0001 | 0.0013 | 0.314 |  | RHI DELTEK D99 |  | RHI JUSTAL DS1015
165 | 12004129 | 14.06.2020 | 171,072 | Ст3сп | Контракт | 2 | 150x150 | Открытая |  | 171,472 | 1,8 | 0,4 | 171.072 |  |  |  | 1 | 1568 | 1 | 55 | 57 | 57 | 53 | 53 | 57 | 165 | 12 | 3 | 1950 | 9 | 360 | 420 | 190 |  | Открытая | 0,02 | 22:03:00 | 1541 | 22:03:00 | 1537 | 22:17:52 | 0.2046 | 0.2042 | 0.7153 | 0.004 | 0.0138 | 0.0437 | 0.0212 | 0.0422 | 0.0012 | 0.0027 | 0.0004 |  | 0.0009 | 0.0018 | 0.0024 | 0.001 | 0.0066 |  |  | 0.0021 |  | 0.0001 | 0.0028 | 0.338 |  | RHI DELTEK D99 |  | RHI JUSTAL DS1015
166 | 12004130 | 14.06.2020 | 168,96 | Ст3сп | Контракт | 3 | 150x150 | Открытая |  | 169,36 | 1,8 | 0,4 | 168.96 |  |  |  | 2 | 1568 | 1 | 82 | 86 | 84 | 80 | 82 | 84 | 165 | 12 | 3 | 1950 | 9 | 360 | 420 | 190 |  | Открытая | 0,02 | 22:49:00 | 1538 | 22:49:00 | 1537 | 23:08:45 | 0.1962 | 0.199 | 0.6993 | 0.0038 | 0.0091 | 0.0373 | 0.0185 | 0.0367 | 0.0013 | 0.0027 | 0.0004 |  | 0.0008 | 0.0015 | 0.0024 | 0.0008 | 0.0079 |  |  | 0.002 |  | 0.0001 | 0.0021 | 0.325 |  | RHI DELTEK D99 |  | RHI JUSTAL DS1015
37 | 12004001 | 10.06.2020 | 157,872 | Арм500 | ГОСТ 34028-2016 | 2 | 180x180 | Открытая |  | 158,272 | 1,8 | 0,4 | 157.872 |  |  |  | 9 | 1567 | 7 | 5744 | 5268 | 8522 | 5299 | 82 | 6325 | 200 | 7 | 2 | 2155 | 9 | 300 | 380 | 110 |  | Открытая | 0,01 | 5:05:00 | 1542 | 5:05:00 | 1539 | 5:21:44 | 0.2047 | 0.1868 | 0.7096 | 0.0057 | 0.0217 | 0.0595 | 0.0351 | 0.0303 | 0.0012 | 0.0048 | 0.0004 |  | 0.0009 | 0.0024 | 0.0025 | 0.0006 | 0.0042 | [6 empty] | 0.341 |  | RHI DELTEK D99 |  | RHI JUSTAL DS1015
44 | 12004008 | 10.06.2020 | 161,92 | 1018 | ASTM A510/A510M-18 | 10 | 180x180 | Открытая |  | 162,32 | 1,8 | 0,4 | 161.92 |  |  |  |  | 1566 | 7 | 5933 | 5465 | 8717 | 5494 | 280 | 6513 | 190 | 13 | 2 | 2155 | 9 | 300 | 330 | 110 |  | Открытая | 0,02 | 10:10:00 | 1540 | 10:10:00 | 1539 | 10:19:12 | 0.1977 | 0.1704 | 0.7369 | 0.0042 | 0.0176 | 0.054 | 0.0211 | 0.0346 | 0.0013 | 0.0027 | 0.0004 |  | 0.0009 | 0.0024 | 0.0027 | 0.002 | 0.0032 | [6 empty] | 0.336 |  | RHI DELTEK D99 |  | RHI JUSTAL DS1015
46 | 12004010 | 10.06.2020 | 163,944 | 1018 | ASTM A510/A510M-18 | 11 | 180x180 | Открытая |  | 164,344 | 1,8 | 0,4 | 163.944 |  |  |  | 4 | 1567 | 7 | 5986 | 5519 | 8768 | 5545 | 335 | 6568 | 190 | 13 | 2 | 2155 | 9 | 300 | 330 | 110 |  | Открытая | 0,02 | 11:34:00 | 1540 | 11:34:00 | 1539 | 11:46:17 | 0.1777 | 0.1772 | 0.7057 | 0.0055 | 0.0116 | 0.0502 | 0.0197 | 0.0275 | 0.0019 | 0.0025 | 0.0004 |  | 0.001 | 0.0019 | 0.0033 | 0.0008 | 0.0031 | [6 empty] | 0.309 |  | RHI DELTEK D99 |  | RHI JUSTAL DS1015
50 | 12004014 | 10.06.2020 | 170,016 | 1018 | ASTM A510/A510M-18 | 15 | 180x180 | Открытая |  | 170,416 | 1,8 | 0,4 | 170.016 |  |  |  | 1 | 1562 | 7 | 6099 | 5634 | 8873 | 5652 | 448 | 6685 | 190 | 13 | 2 | 2155 | 9 | 300 | 330 | 110 |  | Открытая | 0,02 | 14:25:00 | 1538 | 14:25:00 | 1537 | 14:30:34 | 0.1667 | 0.174 | 0.7296 | 0.007 | 0.0185 | 0.0491 | 0.0205 | 0.0322 | 0.0012 | 0.0031 | 0.0004 |  | 0.0008 | 0.0023 | 0.0036 | 0.0009 | 0.0035 | [6 empty] | 0.303 |  | RHI DELTEK D99 |  | RHI JUSTAL DS1015
52 | 12004016 | 10.06.2020 | 163,944 | 1018 | ASTM A510/A510M-18 | 17 | 180x180 | Открытая |  | 164,344 | 1,8 | 0,4 | 163.944 |  |  |  | 9 | 1561 | 7 | 6156 | 5687 | 8926 | 5707 | 503 | 6742 | 190 | 13 | 2 | 2155 | 9 | 300 | 330 | 110 |  | Открытая | 0,01 | 15:55:00 | 1538 | 15:55:00 | 1536 | 16:05:54 | 0.1839 | 0.1824 | 0.7278 | 0.0119 | 0.0175 | 0.0446 | 0.0189 | 0.0355 | 0.0014 | 0.0025 | 0.0005 |  | 0.0009 | 0.0026 | 0.004 | 0.0006 | 0.0038 | [6 empty] | 0.319 |  | RHI DELTEK D99 |  | RHI JUSTAL DS1015
60 | 12004024 | 10.06.2020 | 163,944 | Арм500 | ГОСТ 34028-2016 | 1 | 180x180 | Открытая |  | 164,344 | 1,8 | 0,4 | 163.944 |  |  |  | 5 | 1565 | 6 | 6383 | 5912 | 9146 | 5891 | 725 | 6976 | 200 | 13 | 2 | 2155 | 9 | 320 | 350 | 110 |  | Открытая | 0,01 | 23:03:00 | 1547 | 23:03:00 | 1543 | 23:19:25 | 0.1867 | 0.1774 | 0.7035 | 0.0022 | 0.0123 | 0.056 | 0.0246 | 0.031 | 0.0013 | 0.0026 | 0.0004 |  | 0.0009 | 0.0021 | 0.0053 | 0.0005 | 0.0041 | [6 empty] | 0.32 |  | RHI DELTEK D99 |  | RHI JUSTAL DS1015
67 | 12004031 | 11.06.2020 | 163,944 | Арм500 | ГОСТ 34028-2016 | 8 | 180x180 | Открытая |  | 164,344 | 1,8 | 0,4 | 163.944 |  |  |  | 9 | 1582 | 6 | 6571 | 6106 | 9331 | 6073 | 922 | 7165 | 200 | 13 | 2 | 2155 | 9 | 320 | 350 | 110 |  | Открытая | 0,01 | 4:03:00 | 1540 | 4:03:00 | 1541 | 4:15:32 | 0.1912 | 0.1904 | 0.7181 | 0.0032 | 0.0141 | 0.0495 | 0.0257 | 0.033 | 0.0013 | 0.0027 | 0.0005 |  | 0.0009 | 0.0023 | 0.0026 | 0.0007 | 0.0038 | [6 empty] | 0.326 |  | RHI DELTEK D99 |  | RHI JUSTAL DS1015
69 | 12004033 | 11.06.2020 | 163,944 | Арм500 | ГОСТ 34028-2016 | 10 | 180x180 | Открытая |  | 164,344 | 1,8 | 0,4 | 163.944 |  |  |  | 3 | 1582 | 6 | 6626 | 6164 | 9383 | 6128 | 980 | 7222 | 200 | 13 | 2 | 2155 | 9 | 320 | 350 | 110 |  | Открытая | 0,01 | 5:28:00 | 1542 | 5:28:00 | 1542 | 5:46:24 | 0.193 | 0.1964 | 0.7132 | 0.0059 | 0.0169 | 0.0515 | 0.0246 | 0.0401 | 0.0012 | 0.0041 | 0.0005 |  | 0.001 | 0.0022 | 0.003 | 0.0009 | 0.0037 | [6 empty] | 0.328 |  | RHI DELTEK D99 |  | RHI JUSTAL DS1015
73 | 12004038 | 11.06.2020 | 151,8 | 55С2 | ГОСТ 14959-2016 | 2 | 180x180 | Закрытая |  | 154,06 | 1,8 | 0,4 | 153.66 |  | 0,95 |  | 1 | 1544 | 5 | 9362 | 8402 | 9518 | 7365 | 1071 | 9369 | 165 | 10 | 1 | 2155 | 8 | 100 | 110 | 50 |  | Закрытая | 0,25 | 17:20:00 | 1500 | 17:20:00 | 1495 | 17:43:45 | 0.54 | 1.5853 | 0.6947 | 0.0049 | 0.0049 | 0.0289 | 0.0055 | 0.0089 | 0.0007 | 0.0016 | 0.0006 |  | 0.0036 | 0.002 | 0.0055 | 0.0006 | 0.0102 |  |  | 0.0025 |  | 0.0001 | 0.003 |  |  | RHI DELTEK D99 | RHI DELTEK D99Z98 | RHI DELTEK D99WX08 | RHI DELTEK A100WX08 | 17:22 закрыли 4 ручей(неисправность привода стопора),17:29 закрыли 5 ручей (затягивание стопора)
86 | 12004050 | 12.06.2020 | 167,992 | Арм240 | ГОСТ 34028-2016 | 12 | 180x180 | Открытая |  | 168,392 | 1,8 | 0,4 | 167.992 |  |  |  | 5 | 1575 | 4 | 9729 | 8747 | 9871 | 9498 | 1395 | 9734 | 190 | 13 | 2 | 2155 | 9 | 300 | 380 | 110 |  | Открытая | 0,01 | 6:45:00 | 1549 | 6:45:00 | 1548 | 6:46:53 | 0.1965 | 0.1619 | 0.5864 | 0.0063 | 0.0147 | 0.0464 | 0.0216 | 0.0345 | 0.0012 | 0.003 | 0.0003 |  | 0.0007 | 0.0014 | 0.0023 | 0.0008 | 0.0057 |  |  | 0.002 |  | 0.0001 | 0.0023 |  |  | RHI DELTEK D99 |  | RHI JUSTAL DS1015
87 | 12004051 | 12.06.2020 | 157,872 | Арм500 | ГОСТ 34028-2016 | 13 | 180x180 | Открытая |  | 158,272 | 1,8 | 0,4 | 157.872 |  |  |  | 1 | 1571 | 4 | 9759 | 8774 | 9898 | 9522 | 1419 | 9761 | 190 | 7 | 2 | 2155 | 9 | 300 | 380 | 110 |  | Открытая | 0,01 | 7:30:00 | 1545 | 7:30:00 | 1542 | 7:36:39 | 0.1973 | 0.1694 | 0.7131 | 0.0099 | 0.0129 | 0.054 | 0.0338 | 0.0438 | 0.0011 | 0.0038 | 0.0003 |  | 0.0007 | 0.002 | 0.0021 | 0.0007 | 0.0061 |  |  | 0.0021 |  | 0.0001 | 0.0036 | 0.333 |  | RHI DELTEK D99 |  | RHI JUSTAL DS1015
96 | 12004060 | 12.06.2020 | 163,729 | Арм500 | ГОСТ 34028-2016 | 22 | 180x180 | Открытая |  | 164,129 | 1,8 | 0,4 | 163.729 |  |  |  | 4 | 1569 | 4 | 10023 | 9029 | 10153 | 9777 | 1656 | 9995 | 190 | 7 | 2 | 2155 | 9 | 300 | 380 | 110 |  | Открытая | 0,01 | 14:20:00 | 1544 | 14:20:00 | 1543 | 14:34:01 | 0.2122 | 0.1906 | 0.7154 | 0.0092 | 0.0118 | 0.0612 | 0.0218 | 0.0362 | 0.0012 | 0.0031 | 0.0005 | 0.0003 | 0.0007 | 0.0019 | 0.0022 | 0.0007 | 0.0058 |  |  | 0.002 |  | 0.0001 | 0.0016 | 0.349 |  | RHI DELTEK D99 |  | RHI JUSTAL DS1015
97 | 12004061 | 12.06.2020 | 168,296 | Арм500 | ГОСТ 34028-2016 | 23 | 180x180 | Открытая |  | 169,146 | 1,8 | 0,4 | 168.746 |  |  |  | 2 | 1568 | 4 | 10057 | 9060 | 10187 | 9786 | 1689 | 10025 | 190 | 7 | 2 | 2155 | 9 | 300 | 380 | 110 |  | Открытая | 0,01 | 15:05:00 | 1547 | 15:05:00 | 1544 | 15:17:27 | 0.1913 | 0.1672 | 0.7128 | 0.01 | 0.0128 | 0.0569 | 0.022 | 0.0354 | 0.0015 | 0.0032 | 0.0004 |  | 0.0007 | 0.0019 | 0.0021 | 0.0008 | 0.0068 |  |  | 0.0021 |  | 0.0001 | 0.0026 | 0.326 |  | RHI DELTEK D99 |  | RHI JUSTAL DS1015 |  | Закрыли ручей №4 (возгорание МГР).
98 | 12004062 | 12.06.2020 | 166,98 | Арм500 | ГОСТ 34028-2016 | 24 | 180x180 | Открытая |  | 167,38 | 1,8 | 0,4 | 166.98 |  |  |  | 5 | 1565 | 4 | 10090 | 9093 | 10220 | 9819 |  | 10059 | 190 | 7 | 2 | 2155 | 9 | 300 | 380 | 110 |  | Открытая | 0,01 | 15:50:00 | 1541 | 15:50:00 | 1542 | 16:03:30 | 0.2076 | 0.1828 | 0.6931 | 0.0098 | 0.0121 | 0.0592 | 0.0252 | 0.0386 | 0.0013 | 0.0033 | 0.0004 |  | 0.0007 | 0.0018 | 0.0024 | 0.0008 | 0.0062 |  |  | 0.0021 |  | 0.0002 | 0.0019 | 0.34 |  | RHI DELTEK D99 |  | RHI JUSTAL DS1015
111 | 12004075 | 13.06.2020 | 159,896 | Арм240 | ГОСТ 34028-2016 | 37 | 180x180 | Открытая |  | 166,296 | 1,8 | 0,4 | 165.896 |  | 3,3 |  | 1 | 1566 | 4 | 10452 | 9444 | 10577 | 10106 | 2081 | 10416 | 200 | 13 | 2 | 2155 | 9 | 320 | 350 | 120 |  | Открытая | 0,01 | 1:14:00 | 1543 | 1:14:00 | 1539 | 1:32:40 | 0.1945 | 0.1556 | 0.5117 | 0.0093 | 0.0081 | 0.0334 | 0.024 | 0.0381 | 0.0011 | 0.0042 | 0.0003 |  | 0.0006 | 0.0012 | 0.0024 | 0.0005 | 0.007 |  |  | 0.0018 |  | 0.0001 | 0.0023 |  |  | RHI DELTEK D99 |  | RHI JUSTAL DS1015 |  | Окончание серии
118 | 12004083 | 13.06.2020 | 166,98 | 25Г2С | ГОСТ 5781-82 | 8 | 180x180 | Открытая |  | 167,38 | 1,8 | 0,4 | 166.98 |  |  |  | 9 | 1560 | 2 | 6446 | 9635 | 10774 | 6446 | 2278 | 7501 | 5245 | 13 | 2 | 2155 | 9 | 240 | 250 | 80 |  | Открытая | 0,01 | 7:30:00 | 1531 | 7:30:00 | 1528 | 7:42:12 | 0.2785 | 0.6529 | 1.5419 | 0.0093 | 0.0136 | 0.0467 | 0.0198 | 0.0369 | 0.0016 | 0.0028 | 0.0007 |  | 0.0018 | 0.0044 | 0.0026 | 0.0008 | 0.0078 |  |  | 0.0033 |  | 0.0001 | 0.0037 | 0.601 |  | RHI DELTEK D99 |  | RHI JUSTAL DS1015
119 | 12004082 | 13.06.2020 | 179,124 | 25Г2С | ГОСТ 5781-82 | 7 | 180x180 | Открытая |  | 179,524 | 1,8 | 0,4 | 179.124 |  |  |  | 2 | 1565 | 2 | 6477 | 9666 | 10805 | 10328 | 2309 | 7532 | 165 | 13 | 2 | 2155 | 9 | 190 | 210 | 70 |  | Открытая | 0,01 | 8:23:00 | 1533 | 8:23:00 | 1536 | 8:38:00 | 0.2806 | 0.668 | 1.5714 | 0.0054 | 0.0105 | 0.0491 | 0.0189 | 0.0359 | 0.0015 | 0.0026 | 0.0006 |  | 0.0024 | 0.0043 | 0.0033 | 0.0014 | 0.0071 |  |  | 0.0031 |  | 0.0002 | 0.0041 | 0.609 |  | RHI DELTEK D99 |  | RHI JUSTAL DS1015
120 | 12004084 | 13.06.2020 | 166,955 | 25Г2С | ГОСТ 5781-82 | 9 | 180x180 | Открытая |  | 173,555 | 1,8 | 0,4 | 173.155 |  | 3,5 |  | 1 | 1563 | 2 | 6504 | 9693 | 10832 | 10358 | 2336 | 7559 | 165 | 13 | 2 | 2155 | 9 | 190 | 210 | 70 |  | Открытая | 0,01 | 9:18:00 | 1536 | 9:18:00 | 1534 | 9:28:07 | 0.2745 | 0.6692 | 1.5657 | 0.0067 | 0.0122 | 0.0553 | 0.0197 | 0.0401 | 0.0013 | 0.0026 | 0.0006 |  | 0.0022 | 0.0043 | 0.0031 | 0.001 | 0.0079 |  |  | 0.0031 |  | 0.0001 | 0.0018 | 0.602 |  | RHI DELTEK D99 |  | RHI JUSTAL DS1015
180 | 12004144 | 15.06.2020 | 166,848 | Ст3сп | Контракт | 17 | 150x150 | Открытая |  | 167,248 | 1,8 | 0,4 | 166.848 |  |  |  | 1 | 1569 | 1 | 485 | 502 | 506 | 497 | 487 |  | 165 | 12 | 3 | 1950 | 9 | 360 | 420 | 190 |  | Открытая | 0,01 | 9:27:00 | 1544 | 9:27:00 | 1545 | 9:46:19 | 0.1885 | 0.1975 | 0.7023 | 0.0031 | 0.0126 | 0.0348 | 0.0125 | 0.0184 | 0.0005 | 0.0019 | 0.0004 |  | 0.001 | 0.002 | 0.0025 | 0.0006 | 0.0053 |  |  | 0.0021 |  | 0.0001 | 0.0024 | 0.315 |  | RHI DELTEK D99 |  | RHI JUSTAL DS1015
181 | 12004145 | 15.06.2020 | 168,96 | Ст3сп | Контракт | 18 | 150x150 | Открытая |  | 169,46 | 1,8 | 0,4 | 169.06 |  |  |  | 2 | 1565 | 1 | 512 | 531 | 533 | 527 | 514 | 394 | 165 | 12 | 3 | 1950 | 9 | 360 | 420 | 190 |  | Открытая | 0,01 | 10:20:00 | 1550 | 10:20:00 | 1548 | 10:40:16 | 0.191 | 0.1935 | 0.7104 | 0.0031 | 0.0116 | 0.0348 | 0.0102 | 0.017 | 0.0005 | 0.0017 | 0.0003 |  | 0.0009 | 0.0017 | 0.0029 | 0.0006 | 0.0063 |  |  | 0.002 |  | 0.0002 | 0.0026 | 0.319 |  | RHI DELTEK D99 |  | RHI JUSTAL DS1015 |  | Р№6 запуск в 10:14
182 | 12004146 | 15.06.2020 | 166,848 | Ст3сп | Контракт | 19 | 150x150 | Открытая |  | 167,248 | 1,8 | 0,4 | 166.848 |  |  |  | 10 | 1564 | 1 | 540 | 561 | 563 | 554 | 542 | 419 | 165 | 12 | 3 | 1950 | 9 | 360 | 420 | 190 |  | Открытая | 0,01 | 11:07:00 | 1544 | 11:07:00 | 1543 | 11:26:48 | 0.2033 | 0.1935 | 0.7138 | 0.005 | 0.015 | 0.0414 | 0.01 | 0.0158 | 0.0006 | 0.0019 | 0.0004 |  | 0.0009 | 0.0019 | 0.0025 | 0.0006 | 0.0056 |  |  | 0.0021 |  | 0.0002 | 0.0024 | 0.333 |  | RHI DELTEK D99 |  | RHI JUSTAL DS1015
195 | 12004159 | 15.06.2020 | 164,736 | Ст3сп | Контракт | 32 | 150x150 | Открытая |  | 165,136 | 1,8 | 0,4 | 164.736 |  |  |  |  | 1560 | 1 | 898 | 932 | 925 | 906 | 896 | 759 | 165 | 13 | 3 | 1950 | 9 | 370 | 450 | 190 |  | Открытая | 0,01 | 20:25:00 | 1545 | 20:25:00 | 1541 | 20:40:42 | 0.1882 | 0.1943 | 0.7116 | 0.0152 | 0.0118 | 0.0387 | 0.0226 | 0.0716 | 0.0011 | 0.0028 | 0.0003 | 0.0004 | 0.0007 | 0.0018 | 0.0016 | 0.0005 | 0.0057 |  |  | 0.0023 |  | 0.0001 | 0.0021 | 0.322 |  | RHI DELTEK D99 |  | RHI JUSTAL DS1015
196 | 12004160 | 15.06.2020 | 162,563 | Ст3сп | Контракт | 33 | 150x150 | Открытая |  | 162,963 | 1,8 | 0,4 | 162.563 |  |  |  | 10 | 1561 | 1 | 925 | 959 | 955 | 932 | 923 | 784 | 165 | 13 | 3 | 1950 | 9 | 370 | 450 | 190 |  | Открытая | 0,01 | 21:05:00 | 1541 | 21:05:00 | 1539 | 21:10:57 | 0.1815 | 0.1826 | 0.6901 | 0.0167 | 0.0182 | 0.0416 | 0.0222 | 0.0397 | 0.0011 | 0.0037 | 0.0003 |  | 0.0007 | 0.0022 | 0.0015 | 0.0006 | 0.0057 |  |  | 0.0023 |  |  | 0.0018 | 0.31 |  | RHI DELTEK D99 |  | RHI JUSTAL DS1015 |  | Сбой в работе МГР 5 ручей
197 | 12004161 | 15.06.2020 | 168,96 | Ст3сп | Контракт | 34 | 150x150 | Открытая |  | 169,36 | 1,8 | 0,4 | 168.96 |  |  |  | 7 | 1568 | 1 | 955 | 988 | 984 | 959 | 949 | 812 | 165 | 13 | 3 | 1950 | 9 | 360 | 440 | 190 |  | Открытая | 0,01 | 21:50:00 | 1539 | 21:50:00 | 1537 | 21:52:50 | 0.1819 | 0.1914 | 0.6913 | 0.0123 | 0.0159 | 0.0431 | 0.0196 | 0.0358 | 0.0012 | 0.0028 | 0.0003 |  | 0.0008 | 0.0017 | 0.002 | 0.0006 | 0.0066 |  |  | 0.0021 |  | 0.0001 | 0.0035 | 0.31 |  | RHI DELTEK D99 |  | RHI JUSTAL DS1015
204 | 12004168 | 16.06.2020 | 173,079 | Ст3сп | Контракт | 41 | 150x150 | Открытая |  | 173,479 | 1,8 | 0,4 | 173.079 |  |  |  | 2 | 1572 | 1 | 1208 | 1246 | 1240 | 1147 |  | 1040 | 165 | 12 | 3 | 1950 | 9 | 370 | 450 | 180 |  | Открытая | 0,01 | 4:00:00 | 1549 | 4:00:00 | 1547 | 4:05:04 | 0.1908 | 0.1955 | 0.7046 | 0.0054 | 0.0199 | 0.0486 | 0.0229 | 0.037 | 0.0012 | 0.0029 | 0.0005 |  | 0.0008 | 0.0021 | 0.0022 | 0.0008 | 0.0062 |  |  | 0.0022 |  | 0.0001 | 0.0032 | 0.323 |  | RHI DELTEK D99 |  | RHI JUSTAL DS1015 |  | Неисправен МГР 4 ручей (ручной рез НЛЗ).
206 | 12004170 | 16.06.2020 | 175,296 | Ст3сп | Контракт | 43 | 150x150 | Открытая |  | 175,696 | 1,8 | 0,4 | 175.296 |  |  |  | 7 | 1569 | 1 | 1278 | 1318 | 1311 | 1210 |  | 1103 | 165 | 13 | 3 | 1950 | 9 | 370 | 450 | 160 |  | Открытая | 0,01 | 5:47:00 | 1546 | 5:47:00 | 1547 | 5:49:49 | 0.1863 | 0.1809 | 0.7001 | 0.0071 | 0.0152 | 0.0471 | 0.0182 | 0.0366 | 0.0013 | 0.0036 | 0.0005 |  | 0.0008 | 0.0022 | 0.002 | 0.0006 | 0.0066 |  |  | 0.0022 |  | 0.0001 | 0.0021 | 0.317 |  | RHI DELTEK D99 |  | RHI JUSTAL DS1015
207 | 12004171 | 16.06.2020 | 168,96 | Ст3сп | Контракт | 44 | 150x150 | Открытая |  | 169,36 | 1,8 | 0,4 | 168.96 |  |  |  | 12 | 1569 | 1 | 1314 | 1354 | 1347 | 1242 |  | 1133 | 165 | 10 | 3 | 1950 | 9 | 370 | 450 | 190 |  | Открытая | 0,01 | 6:35:00 | 1547 | 6:35:00 | 1543 | 6:41:07 | 0.1904 | 0.1933 | 0.6994 | 0.0041 | 0.0164 | 0.0459 | 0.0222 | 0.051 | 0.0011 | 0.0035 | 0.0004 |  | 0.0009 | 0.0018 | 0.0023 | 0.0008 | 0.0061 |  |  | 0.0023 |  | 0.0001 | 0.0014 | 0.322 |  | RHI DELTEK D99 |  | RHI JUSTAL DS1015
107 | 12004071 | 12.06.2020 | 165,968 | Арм240 | ГОСТ 34028-2016 | 33 | 180x180 | Открытая |  | 166,368 | 1,8 | 0,4 | 165.968 |  |  |  | 1 | 1564 | 4 | 10347 | 9337 | 10468 | 10000 | 1975 | 10310 | 200 | 13 | 2 | 2155 | 9 | 320 | 350 | 120 |  | Открытая | 0,02 | 22:22:00 | 1541 | 22:22:00 | 1538 | 22:36:23 | 0.1952 | 0.1473 | 0.6052 | 0.0135 | 0.015 | 0.0479 | 0.0247 | 0.0279 | 0.0014 | 0.0028 | 0.0004 |  | 0.0007 | 0.0017 | 0.0021 | 0.001 | 0.0069 |  |  | 0.002 |  | 0.0002 | 0.0019 |  |  | RHI DELTEK D99 |  | RHI JUSTAL DS1015
109 | 12004073 | 12.06.2020 | 163,944 | Арм240 | ГОСТ 34028-2016 | 35 | 180x180 | Открытая |  | 164,344 | 1,8 | 0,4 | 163.944 |  |  |  | 2 | 1566 | 4 | 10400 | 9389 | 10520 | 10053 | 2028 | 10363 | 200 | 13 | 2 | 2155 | 9 | 320 | 350 | 120 |  | Открытая | 0,02 | 23:48:00 | 1544 | 23:48:00 | 1541 | 0:01:14 | 0.1719 | 0.1435 | 0.5271 | 0.0272 | 0.0157 | 0.0348 | 0.0215 | 0.0282 | 0.001 | 0.0051 | 0.0003 |  | 0.0007 | 0.0017 | 0.0017 | 0.0006 | 0.0069 |  |  | 0.002 |  | 0.0002 | 0.0046 |  |  | RHI DELTEK D99 |  | RHI JUSTAL DS1015
117 | 12004081 | 13.06.2020 | 176,088 | 25Г2С | ГОСТ 5781-82 | 6 | 180x180 | Открытая |  | 176,488 | 1,8 | 0,4 | 176.088 |  |  |  | 4 | 1558 | 2 | 6419 | 9608 | 10747 | 10270 | 2251 | 7474 | 190 | 13 | 2 | 2155 | 9 | 240 | 250 | 80 |  | Открытая | 0,01 | 6:44:00 | 1534 | 6:44:00 | 1531 | 6:57:14 | 0.2706 | 0.6377 | 1.5472 | 0.0055 | 0.0145 | 0.0436 | 0.0183 | 0.0187 | 0.0007 | 0.0021 | 0.0006 |  | 0.0023 | 0.0041 | 0.0033 | 0.0012 | 0.0068 |  |  | 0.0032 |  | 0.0003 | 0.0026 | 0.592 |  | RHI DELTEK D99 |  | RHI JUSTAL DS1015
121 | 12004085 | 13.06.2020 | 163,944 | 25Г2С | ГОСТ 5781-82 | 1 | 180x180 | Открытая |  | 165,244 | 1,8 | 0,4 | 164.844 |  |  |  | 3 | 1584 | 3 | 6531 | 9720 | 10859 | 10385 | 2363 | 7586 | 165 | 13 | 2 | 2155 | 9 | 190 | 210 | 70 |  | Открытая | 0,07 | 11:36:00 | 1535 | 11:36:00 | 1532 | 11:53:07 | 0.2777 | 0.6535 | 1.5084 | 0.0073 | 0.0123 | 0.0548 | 0.0232 | 0.041 | 0.0014 | 0.0055 | 0.0006 |  | 0.0019 | 0.0042 | 0.0035 | 0.002 | 0.009 |  |  | 0.003 |  | 0.0003 | 0.0027 | 0.594 |  | RHI DELTEK D99 |  | RHI JUSTAL DS1015
123 | 12004087 | 13.06.2020 | 166,98 | 25Г2С | ГОСТ 5781-82 | 3 | 180x180 | Открытая |  | 167,38 | 1,8 | 0,4 | 166.98 |  |  |  | 9 | 1556 | 3 | 6586 | 9775 | 10914 | 10440 | 2421 | 7641 | 200 | 13 | 2 | 2155 | 9 | 240 | 250 | 80 |  | Открытая | 0,01 | 13:07:00 | 1526 | 13:07:00 | 1522 | 13:19:59 | 0.2695 | 0.6632 | 1.5363 | 0.0055 | 0.0107 | 0.0536 | 0.0203 | 0.0427 | 0.0013 | 0.0034 | 0.0007 |  | 0.002 | 0.0045 | 0.0029 | 0.0011 | 0.0083 |  |  | 0.0032 |  | 0.0001 | 0.0052 | 0.592 |  | RHI DELTEK D99 |  | RHI JUSTAL DS1015
130 | 12004094 | 13.06.2020 | 170,016 | 25Г2С | ГОСТ 5781-82 | 10 | 180x180 | Открытая |  | 170,416 | 1,8 | 0,4 | 170.016 |  |  |  | 4 | 1555 | 3 | 6783 | 9969 | 11111 | 10631 | 2618 | 7832 | 200 | 13 | 2 | 2155 | 9 | 240 | 250 | 80 |  | Открытая | 0,01 | 18:12:00 | 1527 | 18:12:00 | 1527 | 18:31:51 | 0.2631 | 0.6499 | 1.5429 | 0.0038 | 0.0127 | 0.0615 | 0.0273 | 0.0482 | 0.0012 | 0.0024 | 0.0006 | 0.0001 | 0.0023 | 0.0043 | 0.0044 | 0.001 | 0.0084 |  |  | 0.0029 |  | 0.0002 | 0.0031 | 0.585 |  | RHI DELTEK D99 |  | RHI JUSTAL DS1015
141 | 12004105 | 14.06.2020 | 163,944 | Арм500 | ГОСТ 34028-2016 | 5 | 180x180 | Открытая |  | 164,344 | 1,8 | 0,4 | 163.944 |  |  |  | 4 | 1567 | 7 | 7084 | 10269 | 11415 | 10934 | 2922 | 8132 | 200 | 7 | 2 | 2155 | 9 | 320 | 350 | 150 |  | Открытая | 0,01 | 2:30:00 | 1542 | 2:30:00 | 1540 | 2:52:02 | 0.1921 | 0.191 | 0.7122 | 0.0073 | 0.0166 | 0.0397 | 0.0208 | 0.0432 | 0.0012 | 0.003 | 0.0004 |  | 0.0008 | 0.002 | 0.0021 | 0.0008 | 0.0065 |  |  | 0.0021 |  | 0.0001 | 0.0013 | 0.324 |  | RHI DELTEK D99 |  | RHI JUSTAL DS1015
143 | 12004107 | 14.06.2020 | 163,944 | Арм500 | ГОСТ 34028-2016 | 7 | 180x180 | Открытая |  | 164,344 | 1,8 | 0,4 | 163.944 |  |  |  | 3 | 1570 | 7 | 7138 | 10324 | 11469 | 10989 | 2976 | 8187 | 200 | 7 | 2 | 2155 | 9 | 320 | 350 | 150 |  | Открытая | 0,01 | 4:05:00 | 1545 | 4:05:00 | 1545 | 4:16:54 | 0.1955 | 0.1907 | 0.7087 | 0.0104 | 0.0152 | 0.0396 | 0.0243 | 0.0409 | 0.0011 | 0.0028 | 0.0004 |  | 0.0007 | 0.002 | 0.0023 | 0.0007 | 0.0071 |  |  | 0.0021 |  | 0.0001 | 0.0018 | 0.327 |  | RHI DELTEK D99 |  | RHI JUSTAL DS1015
149 | 12004113 | 14.06.2020 | 163,944 | Арм500 | ГОСТ 34028-2016 | 13 | 180x180 | Открытая |  | 164,344 | 1,8 | 0,4 | 163.944 |  |  |  | 1 | 1568 | 7 | 7302 | 10488 | 11636 | 11159 | 3140 | 8354 | 190 | 13 | 2 | 2155 | 9 | 300 | 330 | 110 |  | Открытая | 0,02 | 8:20:00 | 1545 | 8:20:00 | 1546 | 8:25:56 | 0.187 | 0.185 | 0.718 | 0.0126 | 0.0147 | 0.0447 | 0.0219 | 0.0348 | 0.0012 | 0.0034 | 0.0004 |  | 0.0008 | 0.0023 | 0.0021 | 0.0007 | 0.0068 |  |  | 0.0022 |  | 0.0001 | 0.0011 | 0.321 |  | RHI DELTEK D99 |  | RHI JUSTAL DS1015 |  | Неисправность МГР №4, порезка НЛЗ ручным резаком.
132 | 12004096 | 13.06.2020 | 173,052 | 25Г2С | ГОСТ 5781-82 | 12 | 180x180 | Открытая |  | 173,452 | 1,8 | 0,4 | 173.052 |  |  |  | 2 | 1555 | 1 | 6838 | 10024 | 11169 | 10689 | 2676 | 7890 | 200 | 7 | 2 | 2155 | 9 | 240 | 250 | 80 |  | Открытая | 0,01 | 19:40:00 | 1530 | 19:40:00 | 1529 | 19:52:18 | 0.2626 | 0.6323 | 1.5262 | 0.0049 | 0.0138 | 0.0661 | 0.0276 | 0.0401 | 0.0013 | 0.004 | 0.0006 |  | 0.0022 | 0.0044 | 0.0029 | 0.0008 | 0.0081 |  |  | 0.0032 |  | 0.0002 | 0.0021 | 0.58 |  | RHI DELTEK D99 |  | RHI JUSTAL DS1015
133 | 12004097 | 13.06.2020 | 163,944 | 25Г2С | ГОСТ 5781-82 | 13 | 180x180 | Открытая |  | 164,344 | 1,8 | 0,4 | 163.944 |  |  |  | 9 | 1553 | 3 | 6865 | 10051 | 11196 | 10716 | 2703 | 7917 | 200 | 7 | 2 | 2155 | 9 | 240 | 250 | 80 |  | Открытая | 0,01 | 20:20:00 | 1530 | 20:20:00 | 1531 | 20:32:48 | 0.2619 | 0.6311 | 1.5394 | 0.0059 | 0.0138 | 0.0531 | 0.0278 | 0.0496 | 0.0013 | 0.003 | 0.0006 |  | 0.0019 | 0.0045 | 0.0027 | 0.0012 | 0.0067 |  |  | 0.0033 |  | 0.0001 | 0.0016 | 0.582 |  | RHI DELTEK D99 |  | RHI JUSTAL DS1015
134 | 12004098 | 13.06.2020 | 170,016 | 25Г2С | ГОСТ 5781-82 | 14 | 180x180 | Открытая |  | 170,416 | 1,8 | 0,4 | 170.016 |  |  |  | 1 | 1558 | 3 | 6896 | 10078 | 11227 | 10743 | 2731 | 7944 | 190 | 7 | 2 | 2155 | 9 | 240 | 250 | 80 |  | Открытая | 0,01 | 21:05:00 | 1531 | 21:05:00 | 1529 | 21:19:17 | 0.2767 | 0.6479 | 1.554 | 0.0044 | 0.0129 | 0.0431 | 0.0208 | 0.0384 | 0.0015 | 0.0026 | 0.0006 |  | 0.0024 | 0.0043 | 0.0028 | 0.0011 | 0.0078 |  |  | 0.0032 |  | 0.0001 | 0.0016 | 0.6 |  | RHI DELTEK D99 |  | RHI JUSTAL DS1015
135 | 12004099 | 13.06.2020 | 154,836 | 25Г2С | ГОСТ 5781-82 | 15 | 180x180 | Открытая |  | 155,236 | 1,8 | 0,4 | 154.836 |  |  |  | 4 | 1556 | 3 | 6920 | 10106 | 11251 | 10771 | 2758 | 7969 | 190 | 7 | 2 | 2155 | 9 | 240 | 250 | 80 |  | Открытая | 0,01 | 21:45:00 | 1532 | 21:45:00 | 1529 | 21:56:29 | 0.273 | 0.6387 | 1.5565 | 0.0059 | 0.0119 | 0.0513 | 0.0269 | 0.0514 | 0.0015 | 0.0037 | 0.0006 | 0.0003 | 0.0019 | 0.0046 | 0.0026 | 0.0008 | 0.0078 |  |  | 0.0032 |  | 0.0001 | 0.0021 | 0.596 |  | RHI DELTEK D99 |  | RHI JUSTAL DS1015
145 | 12004109 | 14.06.2020 | 163,944 | Арм500 | ГОСТ 34028-2016 | 9 | 180x180 | Открытая |  | 164,344 | 1,8 | 0,4 | 163.944 |  |  |  | 12 | 1570 | 7 | 7193 | 10376 | 11524 | 11044 | 3031 | 8242 | 200 | 7 | 2 | 2155 | 9 | 320 | 350 | 150 |  | Открытая | 0,01 | 5:30:00 | 1546 | 5:30:00 | 1543 | 5:42:36 | 0.1899 | 0.1959 | 0.7196 | 0.0136 | 0.0154 | 0.0394 | 0.0238 | 0.0391 | 0.0011 | 0.0027 | 0.0004 |  | 0.0009 | 0.0021 | 0.003 | 0.0009 | 0.0057 |  |  | 0.002 |  | 0.0001 | 0.0024 | 0.323 |  | RHI DELTEK D99 |  | RHI JUSTAL DS1015
146 | 12004110 | 14.06.2020 | 166,98 | Арм500 | ГОСТ 34028-2016 | 10 | 180x180 | Открытая |  | 167,38 | 1,8 | 0,4 | 166.98 |  |  |  | 4 | 1567 | 7 | 7220 | 10403 | 11551 | 11074 | 3058 | 8269 | 200 | 7 | 2 | 2155 | 9 | 320 | 380 | 150 |  | Открытая | 0,01 | 6:10:00 | 1544 | 6:10:00 | 1543 | 6:23:55 | 0.1947 | 0.1977 | 0.7122 | 0.0071 | 0.0192 | 0.0433 | 0.0224 | 0.0353 | 0.0011 | 0.0032 | 0.0005 |  | 0.0009 | 0.0025 | 0.0024 | 0.0006 | 0.0072 |  |  | 0.0022 |  | 0.0001 | 0.0038 | 0.327 |  | RHI DELTEK D99 |  | RHI JUSTAL DS1015
148 | 12004112 | 14.06.2020 | 163,944 | Арм500 | ГОСТ 34028-2016 | 12 | 180x180 | Открытая |  | 164,344 | 1,8 | 0,4 | 163.944 |  |  |  | 3 | 1565 | 7 | 7275 | 10461 | 11609 | 11132 | 3113 | 8327 | 190 | 13 | 2 | 2155 | 9 | 300 | 330 | 110 |  | Открытая | 0,01 | 7:39:00 | 1545 | 7:39:00 | 1544 | 7:48:09 | 0.2084 | 0.1866 | 0.7294 | 0.0056 | 0.0235 | 0.0389 | 0.0198 | 0.0318 | 0.0013 | 0.0025 | 0.0004 |  | 0.0008 | 0.0023 | 0.0022 | 0.0008 | 0.0062 |  |  | 0.002 |  | 0.0002 | 0.0025 | 0.342 |  | RHI DELTEK D99 |  | RHI JUSTAL DS1015 |  | Неисправность МГР №4, порезка НЛЗ ручным резаком.
157 | 12004121 | 14.06.2020 | 160,908 | Арм500 | ГОСТ 34028-2016 | 21 | 180x180 | Открытая |  | 161,308 | 1,8 | 0,4 | 160.908 |  |  |  | 2 | 1566 | 7 | 7533 | 10713 | 11870 | 11315 | 3371 | 8588 | 190 | 13 | 2 | 2155 | 9 | 300 | 330 | 110 |  | Открытая | 0,01 | 14:15:00 | 1544 | 14:15:00 | 1543 | 14:20:25 | 0.1909 | 0.1696 | 0.703 | 0.009 | 0.0158 | 0.045 | 0.0295 | 0.039 | 0.0013 | 0.0054 | 0.0003 |  | 0.0007 | 0.002 | 0.0019 | 0.0008 | 0.0065 |  |  | 0.0022 |  | 0.0001 | 0.0025 | 0.323 |  | RHI DELTEK D99 |  | RHI JUSTAL DS1015
158 | 12004122 | 14.06.2020 | 160,908 | Арм500 | ГОСТ 34028-2016 | 22 | 180x180 | Открытая |  | 161,308 | 1,8 | 0,4 | 160.908 |  |  |  | 1 | 1564 | 7 | 7560 | 10740 | 11897 | 11339 | 3398 | 8615 | 190 | 13 | 2 | 2155 | 9 | 300 | 330 | 110 |  | Открытая | 0,02 | 15:00:00 | 1542 | 15:00:00 | 1539 | 15:01:59 | 0.1879 | 0.1674 | 0.7039 | 0.0076 | 0.0153 | 0.035 | 0.0204 | 0.0324 | 0.0011 | 0.0026 | 0.0003 |  | 0.0006 | 0.002 | 0.0018 | 0.0005 | 0.0064 |  |  | 0.0021 |  | 0.0001 | 0.0016 | 0.317 |  | RHI DELTEK D99 |  | RHI JUSTAL DS1015
150 | 12004114 | 14.06.2020 | 154,836 | Арм500 | ГОСТ 34028-2016 | 14 | 180x180 | Открытая |  | 155,236 | 1,8 | 0,4 | 154.836 |  |  |  | 2 | 1567 | 7 | 7326 | 10512 | 11664 | 11186 | 3164 | 8381 | 190 | 13 | 2 | 2155 | 9 | 300 | 330 | 110 |  | Открытая | 0,02 | 9:05:00 | 1543 | 9:05:00 | 1540 | 9:09:34 | 0.1928 | 0.1904 | 0.7137 | 0.0098 | 0.0109 | 0.0381 | 0.0236 | 0.0344 | 0.0012 | 0.0051 | 0.0004 |  | 0.0008 | 0.0022 | 0.0021 | 0.0007 | 0.0072 |  |  | 0.0022 |  | 0.0001 | 0.0015 | 0.325 |  | RHI DELTEK D99 |  | RHI JUSTAL DS1015 |  | Неисправность МГР №4, порезка НЛЗ ручным резаком
154 | 12004119 | 14.06.2020 | 160,908 | Арм500 | ГОСТ 34028-2016 | 19 | 180x180 | Открытая |  | 161,458 | 1,8 | 0,4 | 161.058 |  |  |  | 10 | 1581 | 7 | 7451 | 10631 | 11785 | 11236 | 3289 | 8506 | 190 | 13 | 2 | 2155 | 9 | 300 | 330 | 110 |  | Открытая | 0,01 | 12:05:00 | 1546 | 12:05:00 | 1545 | 12:17:17 | 0.2028 | 0.1773 | 0.7147 | 0.0115 | 0.0122 | 0.0362 | 0.0212 | 0.0378 | 0.0013 | 0.0024 | 0.0003 |  | 0.0007 | 0.0019 | 0.0021 | 0.0008 | 0.0072 |  |  | 0.0022 |  | 0.0001 | 0.003 | 0.334 |  | RHI DELTEK D99 |  | RHI JUSTAL DS1015 |  | 12:30 запустили 4 ручей
156 | 12004120 | 14.06.2020 | 163,944 | Арм500 | ГОСТ 34028-2016 | 20 | 180x180 | Открытая |  | 164,344 | 1,8 | 0,4 | 163.944 |  |  |  | 4 | 1565 | 7 | 7506 | 10685 | 11843 | 11288 | 3347 | 8560 | 190 | 13 | 2 | 2155 | 9 | 300 | 330 | 110 |  | Открытая | 0,01 | 13:35:00 | 1545 | 13:35:00 | 1543 | 13:39:18 | 0.1861 | 0.1796 | 0.6952 | 0.0062 | 0.014 | 0.0495 | 0.0216 | 0.0322 | 0.0013 | 0.0025 | 0.0003 |  | 0.0008 | 0.0021 | 0.0021 | 0.0006 | 0.0063 |  |  | 0.0021 |  | 0.0001 | 0.001 | 0.316 |  | RHI DELTEK D99 |  | RHI JUSTAL DS1015
161 | 12004125 | 14.06.2020 | 166,98 | Арм500 | ГОСТ 34028-2016 | 25 | 180x180 | Открытая |  | 167,38 | 1,8 | 0,4 | 166.98 |  |  |  | 3 | 1567 | 7 | 7642 | 10819 | 11982 | 11424 | 3483 | 8697 | 190 | 13 | 2 | 2155 | 9 | 300 | 330 | 110 |  | Открытая | 0,01 | 17:05:00 | 1545 | 17:05:00 | 1544 | 17:09:17 | 0.1899 | 0.186 | 0.7153 | 0.0077 | 0.019 | 0.0414 | 0.0219 | 0.0423 | 0.0011 | 0.0027 | 0.0004 |  | 0.0007 | 0.0021 | 0.0021 | 0.001 | 0.0063 |  |  | 0.0022 |  | 0.0001 | 0.0024 | 0.323 |  | RHI DELTEK D99 |  | RHI JUSTAL DS1015
163 | 12004127 | 14.06.2020 | 163,906 | Арм500 | ГОСТ 34028-2016 | 27 | 180x180 | Открытая |  | 170,506 | 1,8 | 0,4 | 170.106 |  | 3,8 |  | 4 | 1568 | 7 | 7697 | 10873 | 12040 | 11479 | 3538 | 8751 | 200 | 13 | 2 | 2155 | 9 | 320 | 350 | 110 |  | Открытая | 0,01 | 18:28:00 | 1544 | 18:28:00 | 1540 | 18:31:37 | 0.1901 | 0.2071 | 0.6965 | 0.0066 | 0.0073 | 0.0349 | 0.0212 | 0.0416 | 0.0012 | 0.0035 | 0.0003 |  | 0.0008 | 0.0015 | 0.0023 | 0.0006 | 0.0073 |  |  | 0.0022 |  | 0.0001 | 0.002 | 0.318 |  | RHI DELTEK D99 |  | RHI JUSTAL DS1015
168 | 12004132 | 15.06.2020 | 166,848 | Ст3сп | Контракт | 5 | 150x150 | Открытая |  | 167,248 | 1,8 | 0,4 | 166.848 |  |  |  | 10 | 1569 | 1 | 137 | 143 | 141 | 137 | 137 | 139 | 165 | 12 | 3 | 1950 | 9 | 360 | 420 | 190 |  | Открытая | 0,01 | 0:18:00 | 1538 | 0:18:00 | 1538 | 0:39:56 | 0.1909 | 0.1976 | 0.6933 | 0.0054 | 0.0085 | 0.044 | 0.0223 | 0.0308 | 0.0012 | 0.0057 | 0.0004 |  | 0.0008 | 0.0016 | 0.0022 | 0.0009 | 0.0064 |  |  | 0.0021 |  | 0.0002 | 0.0025 | 0.32 |  | RHI DELTEK D99 |  | RHI JUSTAL DS1015
170 | 12004134 | 15.06.2020 | 164,736 | Ст3сп | Контракт | 7 | 150x150 | Открытая |  | 165,136 | 1,8 | 0,4 | 164.736 |  |  |  | 1 | 1567 | 1 | 192 | 200 | 196 | 192 | 192 | 196 | 165 | 12 | 3 | 1950 | 9 | 360 | 420 | 190 |  | Открытая | 0,01 | 1:45:00 | 1543 | 1:45:00 | 1542 | 2:08:36 | 0.1989 | 0.2074 | 0.7112 | 0.0048 | 0.0111 | 0.0572 | 0.0308 | 0.0404 | 0.0013 | 0.0041 | 0.0004 |  | 0.0008 | 0.0017 | 0.0026 | 0.0008 | 0.0067 |  |  | 0.0023 |  | 0.0001 | 0.0034 | 0.335 |  | RHI DELTEK D99 |  | RHI JUSTAL DS1015
177 | 12004141 | 15.06.2020 | 173,184 | Ст3сп | Контракт | 14 | 150x150 | Открытая |  | 174,284 | 1,8 | 0,4 | 173.884 |  |  |  | 4 | 1562 | 1 | 388 | 403 | 403 | 396 | 388 | 367 | 165 | 12 | 3 | 1950 | 9 | 360 | 420 | 200 |  | Открытая |  | 6:54:00 | 1542 | 6:54:00 | 1538 | 7:11:42 | 0.1893 | 0.2094 | 0.7065 | 0.0032 | 0.0173 | 0.0351 | 0.0101 | 0.015 | 0.0005 | 0.0017 | 0.0003 |  | 0.0009 | 0.0018 | 0.0023 | 0.0007 | 0.0065 |  |  | 0.002 |  | 0.0001 | 0.0013 | 0.316 |  | RHI DELTEK D99 |  | RHI JUSTAL DS1015 |  | 7:01 закрыли 6 ручей (не опустился упор) по гидравлике
179 | 12004143 | 15.06.2020 | 166,848 | Ст3сп | Контракт | 16 | 150x150 | Открытая |  | 167,248 | 1,8 | 0,4 | 166.848 |  |  |  | 12 | 1562 | 1 | 453 | 470 | 470 | 464 | 453 |  | 165 | 12 | 3 | 1950 | 9 | 360 | 420 | 190 |  | Открытая | 0,01 | 8:36:00 | 1534 | 8:36:00 | 1534 | 8:55:42 | 0.2063 | 0.1998 | 0.7129 | 0.0028 | 0.0127 | 0.0319 | 0.0113 | 0.0193 | 0.0005 | 0.0017 | 0.0003 |  | 0.0009 | 0.0017 | 0.003 | 0.0008 | 0.0074 |  |  | 0.0019 |  | 0.0002 | 0.0016 | 0.334 |  | RHI DELTEK D99 |  | RHI JUSTAL DS1015
75 | 12004039 | 11.06.2020 | 141,68 | Ст3сп | ГОСТ 380-2005 | 1 | 180x180 | Открытая |  | 142,99 | 1,8 | 0,4 | 142.59 |  |  |  | 3 | 1584 | 4 | 9414 | 8456 | 9572 | 9198 | 1095 | 9421 | 190 | 13 | 2 | 2155 | 9 | 300 | 320 | 110 |  | Открытая | 0,17 | 22:07:00 | 1550 | 22:07:00 | 1551 | 22:18:38 | 0.1713 | 0.163 | 0.5088 | 0.0021 | 0.0042 | 0.0353 | 0.0175 | 0.0293 | 0.001 | 0.0024 | 0.0004 |  | 0.0008 | 0.0008 | 0.0034 | 0.0017 | 0.0079 |  |  | 0.0018 |  | 0.0003 | 0.0033 |  |  | RHI DELTEK D99 |  | RHI JUSTAL DS1015
82 | 12004046 | 12.06.2020 | 159,896 | Арм240 | ГОСТ 34028-2016 | 8 | 180x180 | Открытая |  | 160,296 | 1,8 | 0,4 | 159.896 |  |  |  | 5 | 1576 | 4 | 9608 | 8642 | 9762 | 9388 | 1287 | 9617 | 190 | 13 | 2 | 2155 | 9 | 300 | 330 | 110 |  | Открытая | 0,01 | 3:40:00 | 1548 | 3:40:00 | 1546 | 3:42:24 | 0.1836 | 0.1494 | 0.503 | 0.0063 | 0.0121 | 0.0438 | 0.0212 | 0.0375 | 0.0011 | 0.0025 | 0.0003 |  | 0.0006 | 0.0011 | 0.0021 | 0.0008 | 0.0061 |  |  | 0.0019 |  | 0.0001 | 0.0032 |  |  | RHI DELTEK D99 |  | RHI JUSTAL DS1015
84 | 12004048 | 12.06.2020 | 167,992 | Арм240 | ГОСТ 34028-2016 | 10 | 180x180 | Открытая |  | 168,392 | 1,8 | 0,4 | 167.992 |  |  |  | 4 | 1574 | 4 | 9668 | 8694 | 9816 | 9443 | 1342 | 9675 | 190 | 13 | 2 | 2155 | 9 | 300 | 320 | 110 |  | Открытая | 0,01 | 5:10:00 | 1545 | 5:10:00 | 1543 | 5:16:05 | 0.1946 | 0.153 | 0.4971 | 0.0062 | 0.0127 | 0.042 | 0.0178 | 0.03 | 0.0012 | 0.0026 | 0.0003 |  | 0.0006 | 0.0012 | 0.0021 | 0.0007 | 0.0059 |  |  | 0.002 |  | 0.0001 | 0.0018 |  |  | RHI DELTEK D99 |  | RHI JUSTAL DS1015
89 | 12004053 | 12.06.2020 | 169,801 | Арм500 | ГОСТ 34028-2016 | 15 | 180x180 | Открытая |  | 170,801 | 1,8 | 0,4 | 170.401 |  |  | 0.6 | 2 | 1577 | 4 | 9820 | 8832 | 9956 | 9580 | 1477 | 9804 | 190 | 7 | 2 | 2155 | 9 | 300 | 380 | 110 |  | Открытая | 0,01 | 9:00:00 | 1546 | 9:00:00 | 1544 | 9:13:52 | 0.2103 | 0.1781 | 0.718 | 0.0133 | 0.0145 | 0.0438 | 0.0181 | 0.0349 | 0.0012 | 0.0027 | 0.0003 |  | 0.0008 | 0.002 | 0.0025 | 0.0006 | 0.0048 |  |  | 0.0023 |  | 0.0001 | 0.0028 | 0.343 |  | RHI DELTEK D99 |  | RHI JUSTAL DS1015 |  | Закрыли ручей №6 (чистка фильтров). Запустили ручей №6.
90 | 12004054 | 12.06.2020 | 163,881 | Арм500 | ГОСТ 34028-2016 | 16 | 180x180 | Открытая |  | 164,881 | 1,8 | 0,4 | 164.481 |  |  | 0.6 | 5 | 1576 | 4 | 9853 | 8862 | 9983 | 9610 | 1489 | 9831 | 190 | 7 | 2 | 2155 | 9 | 300 | 380 | 110 |  | Открытая | 0,01 | 10:00:00 | 1547 | 10:00:00 | 1544 | 10:04:21 | 0.2086 | 0.1825 | 0.7321 | 0.0092 | 0.0166 | 0.0589 | 0.0234 | 0.0347 | 0.0012 | 0.003 | 0.0004 |  | 0.0009 | 0.0021 | 0.0024 | 0.0008 | 0.0054 |  |  | 0.0022 |  | 0.0001 | 0.0016 | 0.347 |  | RHI DELTEK D99 |  | RHI JUSTAL DS1015 |  | Закрыли ручей №5 (чистка фильтров). Запустили ручей №5.
95 | 12004059 | 12.06.2020 | 166,98 | Арм500 | ГОСТ 34028-2016 | 21 | 180x180 | Открытая |  | 167,38 | 1,8 | 0,4 | 166.98 |  |  |  | 1 | 1570 | 4 | 9996 | 9002 | 10126 | 9750 | 1628 | 9967 | 190 | 7 | 2 | 2155 | 9 | 300 | 380 | 110 |  | Открытая | 0,01 | 13:40:00 | 1545 | 13:40:00 | 1545 | 13:55:37 | 0.199 | 0.1676 | 0.7105 | 0.0038 | 0.0142 | 0.058 | 0.0241 | 0.0396 | 0.0013 | 0.0031 | 0.0005 |  | 0.0007 | 0.002 | 0.0022 | 0.0009 | 0.0057 |  |  | 0.002 |  | 0.0001 | 0.0016 | 0.334 |  | RHI DELTEK D99 |  | RHI JUSTAL DS1015
99 | 12004063 | 12.06.2020 | 163,944 | Арм500 | ГОСТ 34028-2016 | 25 | 180x180 | Открытая |  | 164,344 | 1,8 | 0,4 | 163.944 |  |  |  | 1 | 1564 | 4 | 10124 | 9120 | 10253 |  | 1756 | 10092 | 190 | 7 | 2 | 2155 | 9 | 300 | 380 | 110 |  | Открытая | 0,01 | 16:40:00 | 1541 | 16:40:00 | 1537 | 16:53:06 | 0.2096 | 0.1894 | 0.7115 | 0.0068 | 0.0107 | 0.0627 | 0.0279 | 0.0387 | 0.0013 | 0.0048 | 0.0004 |  | 0.0008 | 0.0017 | 0.0025 | 0.0007 | 0.0067 |  |  | 0.0021 |  | 0.0001 | 0.0019 | 0.346 |  | RHI DELTEK D99 |  | RHI JUSTAL DS1015
101 | 12004065 | 12.06.2020 | 163,944 | Арм500 | ГОСТ 34028-2016 | 27 | 180x180 | Открытая |  | 164,344 | 1,8 | 0,4 | 163.944 |  |  |  | 2 | 1567 | 4 | 10181 | 9175 | 10308 | 9835 | 1814 | 10146 | 190 | 7 | 2 | 2155 | 9 | 300 | 380 | 110 |  | Открытая | 0,01 | 18:15:00 | 1545 | 18:15:00 | 1543 | 18:28:47 | 0.2038 | 0.1884 | 0.7037 | 0.0114 | 0.0102 | 0.048 | 0.0252 | 0.032 | 0.0013 | 0.0051 | 0.0004 |  | 0.0008 | 0.0018 | 0.0023 | 0.0009 | 0.0058 |  |  | 0.0021 |  | 0.0001 | 0.0015 | 0.336 |  | RHI DELTEK D99 |  | RHI JUSTAL DS1015
108 | 12004072 | 12.06.2020 | 151,8 | Арм240 | ГОСТ 34028-2016 | 34 | 180x180 | Открытая |  | 152,2 | 1,8 | 0,4 | 151.8 |  |  |  | 4 | 1563 | 4 | 10373 | 9363 | 10494 | 10025 | 2000 | 10335 | 200 | 13 | 2 | 2155 | 9 | 320 | 350 | 120 |  | Открытая | 0,02 | 23:09:00 | 1543 | 23:09:00 | 1542 | 23:19:45 | 0.198 | 0.1375 | 0.5753 | 0.0105 | 0.0082 | 0.0334 | 0.0225 | 0.031 | 0.0014 | 0.0037 | 0.0003 |  | 0.0005 | 0.0015 | 0.0017 | 0.0005 | 0.0056 |  |  | 0.002 |  | 0.0001 | 0.0024 |  |  | RHI DELTEK D99 |  | RHI JUSTAL DS1015
159 | 12004123 | 14.06.2020 | 166,98 | Арм500 | ГОСТ 34028-2016 | 23 | 180x180 | Открытая |  | 167,38 | 1,8 | 0,4 | 166.98 |  |  |  | 10 | 1574 | 7 | 7587 | 10767 | 11925 | 11370 | 3426 | 8642 | 190 | 13 | 2 | 2155 | 9 | 300 | 330 | 110 |  | Открытая | 0,01 | 15:40:00 | 1549 | 15:40:00 | 1548 | 15:43:50 | 0.189 | 0.1798 | 0.7053 | 0.0051 | 0.0143 | 0.0385 | 0.0246 | 0.0339 | 0.0011 | 0.0035 | 0.0003 |  | 0.0007 | 0.0019 | 0.002 | 0.0008 | 0.0056 |  |  | 0.0021 |  | 0.0001 | 0.002 | 0.319 |  | RHI DELTEK D99 |  | RHI JUSTAL DS1015
160 | 12004124 | 14.06.2020 | 163,944 | Арм500 | ГОСТ 34028-2016 | 24 | 180x180 | Открытая |  | 164,344 | 1,8 | 0,4 | 163.944 |  |  |  | 12 | 1566 | 7 | 7615 | 10791 | 11955 | 11397 | 3453 | 8669 | 190 | 13 | 2 | 2155 | 9 | 300 | 330 | 110 |  | Открытая | 0,01 | 16:20:00 | 1547 | 16:20:00 | 1543 | 16:25:01 | 0.1835 | 0.1786 | 0.6983 | 0.0105 | 0.0208 | 0.0405 | 0.0236 | 0.0324 | 0.0012 | 0.0031 | 0.0004 |  | 0.0007 | 0.0023 | 0.0016 | 0.0004 | 0.0067 |  |  | 0.0021 |  | 0.0001 | 0.0017 | 0.313 |  | RHI DELTEK D99 |  | RHI JUSTAL DS1015
172 | 12004136 | 15.06.2020 | 168,96 | Ст3сп | Контракт | 9 | 150x150 | Открытая |  | 169,36 | 1,8 | 0,4 | 168.96 |  |  |  | 4 | 1564 | 1 | 247 | 257 | 253 | 249 | 245 | 251 | 165 | 12 | 3 | 1950 | 9 | 360 | 420 | 190 |  | Открытая | 0,01 | 3:12:00 | 1541 | 3:12:00 | 1538 | 3:34:12 | 0.1951 | 0.186 | 0.7071 | 0.0027 | 0.0066 | 0.0361 | 0.0104 | 0.0217 | 0.0006 | 0.0018 | 0.0003 |  | 0.0008 | 0.0014 | 0.0027 | 0.001 | 0.0066 |  |  | 0.0021 |  | 0.0003 | 0.0091 | 0.323 |  | RHI DELTEK D99 |  | RHI JUSTAL DS1015
173 | 12004137 | 15.06.2020 | 164,736 | Ст3сп | Контракт | 10 | 150x150 | Открытая |  | 165,136 | 1,8 | 0,4 | 164.736 |  |  |  | 3 | 1563 | 1 | 274 | 285 | 280 | 276 | 272 | 278 | 165 | 12 | 3 | 1950 | 9 | 360 | 420 | 190 |  | Открытая | 0,01 | 3:57:00 | 1539 | 3:57:00 | 1537 | 4:17:27 | 0.1961 | 0.1966 | 0.7053 | 0.0028 | 0.0054 | 0.0291 | 0.0096 | 0.0189 | 0.0006 | 0.0017 | 0.0003 |  | 0.0009 | 0.0015 | 0.0034 | 0.001 | 0.0063 |  |  | 0.0021 |  | 0.0002 | 0.0066 | 0.322 |  | RHI DELTEK D99 |  | RHI JUSTAL DS1015
174 | 12004138 | 15.06.2020 | 168,96 | Ст3сп | Контракт | 11 | 150x150 | Открытая |  | 169,36 | 1,8 | 0,4 | 168.96 |  |  |  | 12 | 1563 | 1 | 301 | 312 | 310 | 306 | 299 | 306 | 165 | 12 | 3 | 1950 | 9 | 360 | 420 | 190 |  | Открытая | 0,01 | 4:41:00 | 1541 | 4:41:00 | 1538 | 5:03:45 | 0.2028 | 0.1892 | 0.7083 | 0.0027 | 0.0129 | 0.0358 | 0.0103 | 0.0146 | 0.0005 | 0.0017 | 0.0003 |  | 0.0008 | 0.0017 | 0.0023 | 0.0008 | 0.0076 |  |  | 0.002 |  | 0.0002 | 0.0027 | 0.33 |  | RHI DELTEK D99 |  | RHI JUSTAL DS1015
175 | 12004139 | 15.06.2020 | 171,072 | Ст3сп | Контракт | 12 | 150x150 | Открытая |  | 171,472 | 1,8 | 0,4 | 171.072 |  |  |  | 1 | 1562 | 1 | 327 | 341 | 339 | 335 | 329 | 333 | 165 | 12 | 3 | 1950 | 9 | 360 | 420 | 190 |  | Открытая | 0,01 | 5:26:00 | 1541 | 5:26:00 | 1536 | 5:42:29 | 0.21 | 0.2008 | 0.7036 | 0.0039 | 0.0177 | 0.0341 | 0.0092 | 0.0136 | 0.0005 | 0.0016 | 0.0003 |  | 0.0008 | 0.0018 | 0.0021 | 0.0008 | 0.0064 |  |  | 0.0022 |  | 0.0001 | 0.0025 | 0.336 |  | RHI DELTEK D99 |  | RHI JUSTAL DS1015
186 | 12004150 | 15.06.2020 | 164,736 | Ст3сп | Контракт | 23 | 150x150 | Открытая |  | 165,136 | 1,8 | 0,4 | 164.736 |  |  |  | 2 | 1560 | 1 | 647 | 672 | 672 | 664 | 649 | 523 | 165 | 12 | 3 | 1950 | 9 | 360 | 420 | 190 |  | Открытая | 0,01 | 13:47:00 | 1545 | 13:47:00 | 1547 | 14:13:40 | 0.1829 | 0.1818 | 0.7061 | 0.0099 | 0.0193 | 0.0402 | 0.0213 | 0.0315 | 0.0009 | 0.0052 | 0.0004 |  | 0.0009 | 0.0021 | 0.002 | 0.0004 | 0.0047 |  |  | 0.0021 |  | 0.0001 | 0.004 | 0.314 |  | RHI DELTEK D99 |  | RHI JUSTAL DS1015
187 | 12004151 | 15.06.2020 | 162,624 | Ст3сп | Контракт | 24 | 150x150 | Открытая |  | 163,024 | 1,8 | 0,4 | 162.624 |  |  |  | 10 | 1563 | 1 | 675 | 700 | 700 | 691 | 677 | 548 | 165 | 12 | 3 | 1950 | 9 | 360 | 420 | 190 |  | Открытая | 0,01 | 14:40:00 | 1543 | 14:40:00 | 1545 | 14:50:25 | 0.1889 | 0.184 | 0.7056 | 0.0074 | 0.013 | 0.0391 | 0.0185 | 0.0329 | 0.001 | 0.0025 | 0.0004 |  | 0.0007 | 0.002 | 0.0019 | 0.0005 | 0.0051 |  |  | 0.0022 |  | 0.0002 | 0.0023 | 0.319 |  | RHI DELTEK D99 |  | RHI JUSTAL DS1015
188 | 12004152 | 15.06.2020 | 166,848 | Ст3сп | Контракт | 25 | 150x150 | Открытая |  | 167,248 | 1,8 | 0,4 | 166.848 |  |  |  | 3 | 1557 | 1 | 702 | 729 | 727 | 719 | 704 | 575 | 165 | 12 | 3 | 1950 | 9 | 360 | 420 | 190 |  | Открытая | 0,02 | 15:22:00 | 1537 | 15:22:00 | 1540 | 15:33:55 | 0.1863 | 0.1923 | 0.6986 | 0.0068 | 0.0241 | 0.0456 | 0.0178 | 0.0279 | 0.0011 | 0.0027 | 0.0004 |  | 0.0008 | 0.0023 | 0.002 | 0.0004 | 0.0056 |  |  | 0.0021 |  | 0.0001 | 0.0012 | 0.316 |  | RHI DELTEK D99 |  | RHI JUSTAL DS1015
183 | 12004147 | 15.06.2020 | 164,736 | Ст3сп | Контракт | 20 | 150x150 | Открытая |  | 165,136 | 1,8 | 0,4 | 164.736 |  |  |  | 3 | 1560 | 1 | 567 | 588 | 590 | 582 | 569 | 447 | 165 | 12 | 3 | 1950 | 9 | 360 | 420 | 190 |  | Открытая | 0,01 | 11:51:00 | 1544 | 11:51:00 | 1543 | 12:21:17 | 0.1931 | 0.1887 | 0.7073 | 0.0036 | 0.0166 | 0.0342 | 0.01 | 0.0174 | 0.0006 | 0.0018 | 0.0004 |  | 0.0008 | 0.0016 | 0.0023 | 0.0006 | 0.0062 |  |  | 0.0021 |  | 0.0001 | 0.0045 | 0.32 |  | RHI DELTEK D99 |  | RHI JUSTAL DS1015
191 | 12004155 | 15.06.2020 | 166,848 | Ст3сп | Контракт | 28 | 150x150 | Открытая |  | 167,248 | 1,8 | 0,4 | 166.848 |  |  |  | 10 | 1557 | 1 | 786 | 816 | 814 | 801 | 786 | 653 | 165 | 12 | 3 | 1950 | 9 | 360 | 420 | 190 |  | Открытая | 0,02 | 17:31:00 | 1542 | 17:31:00 | 1540 | 17:42:51 | 0.1934 | 0.198 | 0.7157 | 0.0056 | 0.0196 | 0.0453 | 0.0216 | 0.0341 | 0.001 | 0.003 | 0.0004 |  | 0.0009 | 0.002 | 0.002 | 0.0004 | 0.0044 |  |  | 0.0022 |  | 0.0001 | 0.0037 | 0.326 |  | RHI DELTEK D99 |  | RHI JUSTAL DS1015
193 | 12004157 | 15.06.2020 | 168,96 | Ст3сп | Контракт | 30 | 150x150 | Открытая |  | 169,36 | 1,8 | 0,4 | 168.96 |  |  |  | 3 | 1558 | 1 | 843 | 875 | 870 | 854 | 841 | 706 | 165 | 12 | 3 | 1950 | 9 | 360 | 420 | 190 |  | Открытая | 0,02 | 18:58:00 | 1542 | 18:58:00 | 1539 | 19:06:32 | 0.1909 | 0.1856 | 0.7131 | 0.006 | 0.0178 | 0.0459 | 0.0223 | 0.0405 | 0.0009 | 0.0031 | 0.0004 |  | 0.0007 | 0.0021 | 0.0047 | 0.0003 | 0.0048 |  |  | 0.0022 |  | 0.0001 | 0.0053 | 0.324 |  | RHI DELTEK D99 |  | RHI JUSTAL DS1015
200 | 12004164 | 16.06.2020 | 166,848 | Ст3сп | Контракт | 37 | 150x150 | Открытая |  | 167,248 | 1,8 | 0,4 | 166.848 |  |  |  | 1 | 1568 | 1 | 1069 | 1105 | 1098 | 1020 |  | 915 | 165 | 12 | 3 | 1950 | 9 | 370 | 450 | 180 |  | Открытая | 0,01 | 0:35:00 | 1547 | 0:35:00 | 1542 | 0:33:20 | 0.1847 | 0.1763 | 0.6954 | 0.0066 | 0.0153 | 0.0448 | 0.0255 | 0.0343 | 0.0012 | 0.004 | 0.0003 |  | 0.0007 | 0.0018 | 0.0021 | 0.0007 | 0.0066 |  |  | 0.0021 |  | 0.0001 | 0.0033 | 0.315 |  | RHI DELTEK D99 |  | RHI JUSTAL DS1015
203 | 12004167 | 16.06.2020 | 162,624 | Ст3сп | Контракт | 40 | 150x150 | Открытая |  | 163,024 | 1,8 | 0,4 | 162.624 |  |  |  | 10 | 1567 | 1 | 1172 | 1210 | 1204 | 1113 |  | 1008 | 165 | 12 | 3 | 1950 | 9 | 370 | 450 | 190 |  | Открытая | 0,01 | 3:07:00 | 1544 | 3:07:00 | 1544 | 3:11:16 | 0.1882 | 0.1794 | 0.7047 | 0.0045 | 0.015 | 0.0469 | 0.0214 | 0.0328 | 0.0013 | 0.0032 | 0.0004 |  | 0.0008 | 0.002 | 0.0021 | 0.0008 | 0.0062 |  |  | 0.0023 |  | 0.0001 | 0.001 | 0.32 |  | RHI DELTEK D99 |  | RHI JUSTAL DS1015
205 | 12004169 | 16.06.2020 | 164,736 | Ст3сп | Контракт | 42 | 150x150 | Открытая |  | 165,136 | 1,8 | 0,4 | 164.736 |  |  |  | 1 | 1570 | 1 | 1242 | 1280 | 1273 | 1178 |  | 1071 | 165 | 12 | 3 | 1950 | 9 | 370 | 450 | 190 |  | Открытая | 0,01 | 4:53:00 | 1548 | 4:53:00 | 1542 | 5:01:15 | 0.1857 | 0.1856 | 0.7027 | 0.009 | 0.0133 | 0.0341 | 0.0203 | 0.0318 | 0.001 | 0.0032 | 0.0005 |  | 0.0008 | 0.0021 | 0.0027 | 0.0008 | 0.0068 |  |  | 0.0024 |  | 0.0001 | 0.0028 | 0.314 |  | RHI DELTEK D99 |  | RHI JUSTAL DS1015
209 | 12004173 | 16.06.2020 | 166,848 | Ст3сп | Контракт | 46 | 150x150 | Открытая |  | 167,248 | 1,8 | 0,4 | 166.848 |  |  |  | 2 | 1569 | 1 | 1381 | 1425 | 1419 | 1305 |  | 1194 | 165 | 13 | 3 | 1950 | 9 | 370 | 450 | 190 |  | Открытая | 0,01 | 8:25:00 | 1547 | 8:25:00 | 1546 | 8:43:07 | 0.1865 | 0.1973 | 0.6984 | 0.0049 | 0.0126 | 0.0378 | 0.0243 | 0.0424 | 0.0011 | 0.0034 | 0.0005 |  | 0.0009 | 0.0021 | 0.0026 | 0.0008 | 0.0052 |  |  | 0.0023 |  | 0.0001 | 0.0025 | 0.316 |  | RHI DELTEK D99 |  | RHI JUSTAL DS1015
211 | 12004175 | 16.06.2020 | 163,944 | Арм500 | ГОСТ 34028-2016 | 1 | 180x180 | Открытая |  | 165,244 | 1,8 | 0,4 | 164.844 |  |  |  | 10 | 1578 | 4 | 6237 | 27 | 27 | 27 | 3565 | 6738 | 190 | 13 | 2 | 2155 | 9 | 310 | 340 | 110 |  | Открытая | 0,06 | 22:30:00 | 1541 | 22:30:00 | 1549 | 22:36:41 | 0.1953 | 0.1738 | 0.7212 | 0.0045 | 0.0189 | 0.043 | 0.0196 | 0.0326 | 0.0011 | 0.0028 | 0.0005 |  | 0.0007 | 0.0019 | 0.0028 | 0.001 | 0.0066 |  |  | 0.0022 |  | 0.0001 | 0.0028 | 0.329 |  | RHI DELTEK D99 |  | RHI JUSTAL DS1015 |  | Запуск серии
216 | 12004180 | 17.06.2020 | 170,016 | Арм500 | ГОСТ 34028-2016 | 6 | 180x180 | Открытая |  | 170,416 | 1,8 | 0,4 | 170.016 |  |  |  | 10 | 1571 | 4 | 6374 | 164 | 164 | 164 | 3702 | 6878 | 190 | 13 | 2 | 2155 | 9 | 310 | 340 | 110 |  | Открытая | 0,01 | 2:16:00 | 1547 | 2:16:00 | 1545 | 2:22:16 | 0.186 | 0.1953 | 0.6925 | 0.0053 | 0.0203 | 0.0409 | 0.0201 | 0.0326 | 0.0011 | 0.003 | 0.0003 |  | 0.0007 | 0.0017 | 0.0032 | 0.0018 | 0.0061 |  |  | 0.0022 |  | 0.0002 | 0.002 | 0.314 |  | RHI DELTEK D99 |  | RHI JUSTAL DS1015 |  | Затягивание металлопровода пром.ковша на 0,4м/мин.
110 | 12004074 | 13.06.2020 | 161,92 | Арм240 | ГОСТ 34028-2016 | 36 | 180x180 | Открытая |  | 162,32 | 1,8 | 0,4 | 161.92 |  |  |  | 9 | 1569 | 4 | 10426 | 9418 | 10549 | 10079 | 2054 | 10389 | 200 | 13 | 2 | 2155 | 9 | 320 | 350 | 120 |  | Открытая | 0,01 | 0:32:00 | 1542 | 0:32:00 | 1542 | 0:41:19 | 0.1826 | 0.1325 | 0.4971 | 0.0094 | 0.0098 | 0.0562 | 0.0355 | 0.0351 | 0.001 | 0.0066 | 0.0003 |  | 0.0005 | 0.0013 | 0.0017 | 0.0007 | 0.0059 |  |  | 0.0019 |  | 0.0002 | 0.0083 |  |  | RHI DELTEK D99 |  | RHI JUSTAL DS1015
115 | 12004079 | 13.06.2020 | 176,088 | 25Г2С | ГОСТ 5781-82 | 4 | 180x180 | Открытая |  | 176,488 | 1,8 | 0,4 | 176.088 |  |  |  | 1 | 1560 | 2 | 6361 | 9553 | 10689 | 10215 | 2193 | 7416 | 190 | 13 | 2 | 2155 | 9 | 240 | 250 | 80 |  | Открытая | 0,01 | 5:13:00 | 1536 | 5:13:00 | 1535 | 6:15:59 | 0.2612 | 0.6168 | 1.5413 | 0.0076 | 0.0115 | 0.0381 | 0.0088 | 0.0129 | 0.0008 | 0.0017 | 0.0006 |  | 0.0022 | 0.0043 | 0.0045 | 0.0013 | 0.007 |  |  | 0.0032 |  | 0.0002 | 0.0025 | 0.58 |  | RHI DELTEK D99 |  | RHI JUSTAL DS1015
116 | 12004080 | 13.06.2020 | 166,98 | 25Г2С | ГОСТ 5781-82 | 5 | 180x180 | Открытая |  | 167,38 | 1,8 | 0,4 | 166.98 |  |  |  | 5 | 1568 | 2 | 6389 | 9581 | 10717 | 10243 | 2221 | 7444 | 190 | 13 | 2 | 2155 | 9 | 240 | 250 | 80 |  | Открытая | 0,01 | 5:58:00 | 1535 | 5:58:00 | 1535 | 6:09:34 | 0.2807 | 0.6097 | 1.5496 | 0.0075 | 0.0125 | 0.0336 | 0.0107 | 0.0174 | 0.0009 | 0.002 | 0.0006 |  | 0.0019 | 0.0044 | 0.003 | 0.001 | 0.0075 |  |  | 0.0031 |  | 0.0001 | 0.0025 | 0.6 |  | RHI DELTEK D99 |  | RHI JUSTAL DS1015
122 | 12004086 | 13.06.2020 | 163,944 | 25Г2С | ГОСТ 5781-82 | 2 | 180x180 | Открытая |  | 164,344 | 1,8 | 0,4 | 163.944 |  |  |  | 2 | 1562 | 3 | 6559 | 9748 | 10887 | 10413 | 2391 | 7614 | 200 | 13 | 2 | 2155 | 9 | 240 | 250 | 80 |  | Открытая | 0,01 | 12:24:00 | 1533 | 12:24:00 | 1530 | 12:42:38 | 0.2568 | 0.6498 | 1.5512 | 0.0064 | 0.0151 | 0.0687 | 0.0246 | 0.046 | 0.0015 | 0.0036 | 0.0007 |  | 0.0019 | 0.0046 | 0.0027 | 0.0012 | 0.0086 |  |  | 0.0032 |  | 0.0001 | 0.0032 | 0.58 |  | RHI DELTEK D99 |  | RHI JUSTAL DS1015
124 | 12004088 | 13.06.2020 | 166,98 | 25Г2С | ГОСТ 5781-82 | 4 | 180x180 | Открытая |  | 167,38 | 1,8 | 0,4 | 166.98 |  |  |  | 1 | 1557 | 3 | 6613 | 9802 | 10944 | 10467 | 2448 | 7668 | 200 | 13 | 2 | 2155 | 9 | 240 | 250 | 70 |  | Открытая | 0,02 | 13:52:00 | 1530 | 13:52:00 | 1527 | 14:00:58 | 0.2705 | 0.6817 | 1.5668 | 0.0041 | 0.011 | 0.0494 | 0.0185 | 0.037 | 0.0014 | 0.0028 | 0.0007 |  | 0.0023 | 0.0046 | 0.0052 | 0.001 | 0.0073 |  |  | 0.0033 |  | 0.0004 | 0.0026 | 0.6 |  | RHI DELTEK D99 |  | RHI JUSTAL DS1015
129 | 12004093 | 13.06.2020 | 166,98 | 25Г2С | ГОСТ 5781-82 | 9 | 180x180 | Открытая |  | 167,38 | 1,8 | 0,4 | 166.98 |  |  |  | 1 | 1554 | 3 | 6753 | 9939 | 11084 | 10604 | 2591 | 7805 | 200 | 13 | 2 | 2155 | 9 | 240 | 250 | 80 |  | Открытая | 0,01 | 17:29:00 | 1528 | 17:29:00 | 1528 | 17:43:03 | 0.2659 | 0.647 | 1.528 | 0.0066 | 0.013 | 0.059 | 0.0226 | 0.0502 | 0.0015 | 0.0029 | 0.0006 |  | 0.0019 | 0.0042 | 0.0025 | 0.001 | 0.0071 |  |  | 0.0032 |  | 0.0001 | 0.0033 | 0.585 |  | RHI DELTEK D99 |  | RHI JUSTAL DS1015
131 | 12004095 | 13.06.2020 | 166,98 | 25Г2С | ГОСТ 5781-82 | 11 | 180x180 | Открытая |  | 167,38 | 1,8 | 0,4 | 166.98 |  |  |  | 3 | 1555 | 3 | 6811 | 9996 | 11142 | 10658 | 2646 | 7859 | 200 | 7 | 2 | 2155 | 9 | 240 | 250 | 80 |  | Открытая | 0,01 | 18:55:00 | 1529 | 18:55:00 | 1528 | 19:16:29 | 0.2672 | 0.6358 | 1.5248 | 0.0064 | 0.0121 | 0.0546 | 0.0214 | 0.0329 | 0.0011 | 0.0031 | 0.0006 |  | 0.0022 | 0.0041 | 0.0051 | 0.0012 | 0.0069 |  |  | 0.0031 |  | 0.0002 | 0.0026 | 0.585 |  | RHI DELTEK D99 |  | RHI JUSTAL DS1015
136 | 12004100 | 13.06.2020 | 163,868 | 25Г2С | ГОСТ 5781-82 | 16 | 180x180 | Открытая |  | 170,468 | 1,8 | 0,4 | 170.068 |  | 3,5 |  | 12 | 1567 | 3 | 6947 | 10133 | 11278 | 10798 | 2785 | 7996 | 190 | 7 | 2 | 2155 | 9 | 240 | 250 | 80 |  | Открытая | 0,01 | 22:25:00 | 1532 | 22:25:00 | 1530 | 22:42:15 | 0.2692 | 0.6381 | 1.5382 | 0.0088 | 0.0083 | 0.0345 | 0.0193 | 0.0365 | 0.0013 | 0.0029 | 0.0006 |  | 0.0019 | 0.0042 | 0.0028 | 0.0011 | 0.0072 |  |  | 0.0032 |  | 0.0003 | 0.0031 | 0.589 |  | RHI DELTEK D99 |  | RHI JUSTAL DS1015
142 | 12004106 | 14.06.2020 | 163,944 | Арм500 | ГОСТ 34028-2016 | 6 | 180x180 | Открытая |  | 164,344 | 1,8 | 0,4 | 163.944 |  |  |  | 2 | 1568 | 7 | 7111 | 10297 | 11442 | 10962 | 2949 | 8160 | 200 | 7 | 2 | 2155 | 9 | 320 | 350 | 150 |  | Открытая | 0,01 | 3:20:00 | 1540 | 3:20:00 | 1542 | 3:35:35 | 0.1962 | 0.1845 | 0.7118 | 0.0097 | 0.0171 | 0.0362 | 0.0195 | 0.0325 | 0.0013 | 0.0026 | 0.0004 |  | 0.0007 | 0.0021 | 0.0022 | 0.0005 | 0.0063 |  |  | 0.0021 |  | 0.0001 | 0.0028 | 0.326 |  | RHI DELTEK D99 |  | RHI JUSTAL DS1015
189 | 12004153 | 15.06.2020 | 166,848 | Ст3сп | Контракт | 26 | 150x150 | Открытая |  | 167,248 | 1,8 | 0,4 | 166.848 |  |  |  | 12 | 1557 | 1 | 729 | 757 | 757 | 748 | 732 | 601 | 165 | 12 | 3 | 1950 | 9 | 360 | 420 | 190 |  | Открытая | 0,02 | 16:05:00 | 1537 | 16:05:00 | 1537 | 16:16:22 | 0.2044 | 0.1855 | 0.7134 | 0.0101 | 0.0209 | 0.0414 | 0.0162 | 0.029 | 0.001 | 0.0026 | 0.0004 |  | 0.0008 | 0.0021 | 0.0022 | 0.001 | 0.0056 |  |  | 0.002 |  | 0.0002 | 0.0026 | 0.336 |  | RHI DELTEK D99 |  | RHI JUSTAL DS1015
190 | 12004154 | 15.06.2020 | 166,848 | Ст3сп | Контракт | 27 | 150x150 | Открытая |  | 167,248 | 1,8 | 0,4 | 166.848 |  |  |  | 1 | 1558 | 1 | 759 | 786 | 784 | 774 | 759 | 628 | 165 | 12 | 3 | 1950 | 9 | 360 | 420 | 190 |  | Открытая | 0,02 | 16:47:00 | 1540 | 16:47:00 | 1541 | 16:55:23 | 0.1871 | 0.1887 | 0.7203 | 0.0072 | 0.0228 | 0.0452 | 0.0221 | 0.0359 | 0.0011 | 0.0031 | 0.0004 |  | 0.0008 | 0.0023 | 0.0019 | 0.0006 | 0.0048 |  |  | 0.0023 |  | 0.0001 | 0.0021 | 0.321 |  | RHI DELTEK D99 |  | RHI JUSTAL DS1015
198 | 12004162 | 15.06.2020 | 172,868 | Ст3сп | Контракт | 35 | 150x150 | Открытая |  | 173,968 | 1,8 | 0,4 | 173.568 |  |  |  | 12 | 1563 | 1 | 995 | 1031 | 1024 | 973 | 951 | 847 | 165 | 12 | 3 | 1950 | 9 | 370 | 450 | 190 |  | Открытая | 0,02 | 22:35:00 | 1540 | 22:35:00 | 1537 | 22:37:05 | 0.1891 | 0.1897 | 0.7149 | 0.0111 | 0.0163 | 0.0443 | 0.0228 | 0.038 | 0.0012 | 0.0028 | 0.0004 |  | 0.0008 | 0.0018 | 0.0024 | 0.0009 | 0.0058 |  |  | 0.0022 |  | 0.0002 | 0.0014 | 0.322 |  | RHI DELTEK D99 |  | RHI JUSTAL DS1015 |  | 22:26 закрыли 5 ручей остановка МКК,22:51 закрыли 4 ручей остановка МКК.
199 | 12004163 | 15.06.2020 | 171,072 | Ст3сп | Контракт | 36 | 150x150 | Открытая |  | 171,572 | 1,8 | 0,4 | 171.172 |  |  |  | 10 | 1585 | 1 | 1033 | 1069 | 1062 | 993 |  | 883 | 165 | 12 | 3 | 1950 | 9 | 370 | 440 | 180 |  | Открытая | 0,02 | 23:32:00 | 1550 | 23:32:00 | 1549 | 23:32:50 | 0.1823 | 0.1771 | 0.6929 | 0.0086 | 0.0139 | 0.0482 | 0.029 | 0.0327 | 0.0011 | 0.0031 | 0.0004 |  | 0.0007 | 0.0017 | 0.0026 | 0.0008 | 0.0063 |  |  | 0.0022 |  | 0.0001 | 0.0021 | 0.312 |  | RHI DELTEK D99 |  | RHI JUSTAL DS1015 |  | 23:42 запустили 4 ручей
201 | 12004165 | 16.06.2020 | 168,96 | Ст3сп | Контракт | 38 | 150x150 | Открытая |  | 169,36 | 1,8 | 0,4 | 168.96 |  |  |  | 7 | 1571 | 1 | 1103 | 1140 | 1134 | 1052 |  | 947 | 165 | 12 | 3 | 1950 | 9 | 370 | 450 | 190 |  | Открытая | 0,01 | 1:20:00 | 1541 | 1:20:00 | 1542 | 1:31:28 | 0.1943 | 0.1811 | 0.7072 | 0.0079 | 0.0179 | 0.0497 | 0.0268 | 0.0417 | 0.0011 | 0.0037 | 0.0004 |  | 0.0009 | 0.0021 | 0.0029 | 0.0008 | 0.0063 |  |  | 0.0022 |  | 0.0001 | 0.0015 | 0.328 |  | RHI DELTEK D99 |  | RHI JUSTAL DS1015
202 | 12004166 | 16.06.2020 | 168,96 | Ст3сп | Контракт | 39 | 150x150 | Открытая |  | 169,36 | 1,8 | 0,4 | 168.96 |  |  |  | 12 | 1565 | 1 | 1139 | 1176 | 1168 | 1083 |  | 978 | 165 | 12 | 3 | 1950 | 9 | 370 | 450 | 180 |  | Открытая | 0,01 | 2:16:00 | 1543 | 2:16:00 | 1545 | 2:19:02 | 0.1842 | 0.1806 | 0.6963 | 0.0071 | 0.0153 | 0.0463 | 0.0231 | 0.0387 | 0.0011 | 0.0029 | 0.0003 |  | 0.0008 | 0.002 | 0.0027 | 0.0008 | 0.006 |  |  | 0.0023 |  | 0.0001 | 0.0012 | 0.315 |  | RHI DELTEK D99 |  | RHI JUSTAL DS1015
213 | 12004177 | 16.06.2020 | 160,908 | Арм500 | ГОСТ 34028-2016 | 3 | 180x180 | Открытая |  | 161,308 | 1,8 | 0,4 | 160.908 |  |  |  | 1 | 1575 | 4 | 6292 | 82 | 82 | 82 | 3620 | 6793 | 190 | 13 | 2 | 2155 | 9 | 310 | 340 | 110 |  | Открытая | 0,02 | 0:04:00 | 1542 | 0:04:00 | 1538 | 0:18:15 | 0.1858 | 0.1893 | 0.6938 | 0.0065 | 0.021 | 0.0805 | 0.0392 | 0.0397 | 0.001 | 0.0063 | 0.0004 |  | 0.0008 | 0.0018 | 0.0024 | 0.0011 | 0.0052 |  |  | 0.0022 |  | 0.0001 | 0.0102 | 0.324 |  | RHI DELTEK D99 |  | RHI JUSTAL DS1015
214 | 12004178 | 17.06.2020 | 160,908 | Арм500 | ГОСТ 34028-2016 | 4 | 180x180 | Открытая |  | 161,308 | 1,8 | 0,4 | 160.908 |  |  |  | 3 | 1575 | 4 | 6319 | 109 | 109 | 106 | 3647 | 6820 | 190 | 13 | 2 | 2155 | 9 | 310 | 340 | 110 |  | Открытая | 0,01 | 0:48:00 | 1549 | 0:48:00 | 1549 | 0:59:23 | 0.1895 | 0.1916 | 0.7063 | 0.0069 | 0.0207 | 0.0381 | 0.0274 | 0.0531 | 0.0011 | 0.0038 | 0.0004 |  | 0.0007 | 0.0018 | 0.0022 | 0.0014 | 0.0065 |  |  | 0.0022 |  | 0.0001 | 0.0025 | 0.321 |  | RHI DELTEK D99 |  | RHI JUSTAL DS1015
215 | 12004179 | 17.06.2020 | 163,944 | Арм500 | ГОСТ 34028-2016 | 5 | 180x180 | Открытая |  | 164,344 | 1,8 | 0,4 | 163.944 |  |  |  | 7 | 1580 | 4 | 6347 | 137 | 137 | 134 | 3675 | 6848 | 190 | 13 | 2 | 2155 | 9 | 310 | 340 | 110 |  | Открытая | 0,01 | 1:31:00 | 1549 | 1:31:00 | 1545 | 1:41:44 | 0.192 | 0.1906 | 0.7002 | 0.0067 | 0.0199 | 0.0451 | 0.0334 | 0.0387 | 0.0012 | 0.004 | 0.0004 |  | 0.0007 | 0.0017 | 0.003 | 0.0017 | 0.0055 |  |  | 0.0021 |  | 0.0002 | 0.0058 | 0.324 |  | RHI DELTEK D99 |  | RHI JUSTAL DS1015 |  | Затягивание металлопровода пром.ковша на 0,5м/мин.
221 | 12004185 | 17.06.2020 | 166,98 | Арм500 | ГОСТ 34028-2016 | 11 | 180x180 | Открытая |  | 167,38 | 1,8 | 0,4 | 166.98 |  |  |  | 10 | 1564 | 4 | 6510 | 300 | 307 | 304 | 3838 | 7014 | 190 | 13 | 2 | 2155 | 9 | 310 | 340 | 110 |  | Открытая | 0,01 | 5:53:00 | 1545 | 5:53:00 | 1543 | 6:01:58 | 0.1958 | 0.1944 | 1.0025 | 0.0059 | 0.0146 | 0.0526 | 0.0263 | 0.0375 | 0.0011 | 0.0037 | 0.0005 |  | 0.0009 | 0.0027 | 0.0023 | 0.0011 | 0.0055 |  |  | 0.0025 |  | 0.0002 | 0.0019 | 0.379 |  | RHI DELTEK D99 |  | RHI JUSTAL DS1015
223 | 12004187 | 17.06.2020 | 166,98 | Арм500 | ГОСТ 34028-2016 | 13 | 180x180 | Открытая |  | 167,38 | 1,8 | 0,4 | 166.98 |  |  |  | 1 | 1561 | 4 | 6565 | 358 | 364 | 355 | 3893 | 7069 | 200 | 13 | 2 | 2155 | 9 | 310 | 340 | 100 |  | Открытая | 0,02 | 7:19:00 | 1537 | 7:19:00 | 1537 | 7:35:07 | 0.2045 | 0.1824 | 1.0108 | 0.0035 | 0.0152 | 0.0507 | 0.0237 | 0.0349 | 0.0009 | 0.0035 | 0.0005 |  | 0.0009 | 0.0026 | 0.0028 | 0.0007 | 0.0064 |  |  | 0.0027 |  | 0.0001 | 0.0031 | 0.388 |  | RHI DELTEK D99 |  | RHI JUSTAL DS1015
225 | 12004189 | 17.06.2020 | 166,98 | Арм500 | ГОСТ 34028-2016 | 15 | 180x180 | Открытая |  | 167,38 | 1,8 | 0,4 | 166.98 |  |  |  | 7 | 1559 | 4 | 6620 | 413 | 422 | 410 | 3948 | 7127 | 190 | 13 | 2 | 2155 | 9 | 310 | 340 | 100 |  | Открытая | 0,01 | 8:47:00 | 1533 | 8:47:00 | 1533 | 9:02:11 | 0.1877 | 0.1878 | 1.0032 | 0.0049 | 0.015 | 0.0478 | 0.0211 | 0.0363 | 0.001 | 0.0034 | 0.0006 |  | 0.0009 | 0.0028 | 0.0029 | 0.0008 | 0.0063 |  |  | 0.0026 |  | 0.0001 | 0.002 | 0.37 |  | RHI DELTEK D99 |  | RHI JUSTAL DS1015
230 | 12004194 | 17.06.2020 | 151,8 | Арм500 | ГОСТ 34028-2016 | 20 | 180x180 | Открытая |  | 152,2 | 1,8 | 0,4 | 151.8 |  |  |  | 12 | 1562 | 4 | 6553 | 549 | 565 | 543 | 4081 | 7263 | 200 | 13 | 2 | 2155 | 9 | 310 | 340 | 100 |  | Открытая | 0,02 | 12:31:00 | 1536 | 12:31:00 | 1534 | 12:44:46 | 0.1818 | 0.1947 | 1.0165 | 0.0111 | 0.0152 | 0.0425 | 0.0213 | 0.0435 | 0.0012 | 0.003 | 0.0007 |  | 0.001 | 0.0027 | 0.0025 | 0.0009 | 0.0068 |  |  | 0.0025 |  | 0.0002 | 0.0024 | 0.365 |  | RHI DELTEK D99 |  | RHI JUSTAL DS1015 |  | Прожиг шибера
232 | 12004196 | 17.06.2020 | 176,088 | Арм500 | ГОСТ 34028-2016 | 22 | 180x180 | Открытая |  | 176,488 | 1,8 | 0,4 | 176.088 |  |  |  | 2 | 1562 | 4 | 6811 | 607 | 622 | 598 | 4136 | 7321 | 200 | 13 | 2 | 2155 | 9 | 310 | 340 | 100 |  | Открытая | 0,01 | 13:52:00 | 1542 | 13:52:00 | 1539 | 14:09:10 | 0.1941 | 0.1946 | 1.01 | 0.0061 | 0.0136 | 0.0478 | 0.0279 | 0.0369 | 0.0012 | 0.0031 | 0.0005 |  | 0.001 | 0.0026 | 0.0029 | 0.0018 | 0.006 |  |  | 0.0025 |  | 0.0003 | 0.0016 | 0.377 |  | RHI DELTEK D99 |  | RHI JUSTAL DS1015
238 | 12004202 | 17.06.2020 | 160,908 | Арм500 | ГОСТ 34028-2016 | 28 | 180x180 | Открытая |  | 161,308 | 1,8 | 0,4 | 160.908 |  |  |  | 12 | 1560 | 4 | 6975 | 774 | 792 | 762 | 4300 | 7488 | 200 | 13 | 2 | 2155 | 9 | 310 | 340 | 100 |  | Открытая | 0,02 | 18:09:00 | 1536 | 18:09:00 | 1534 | 18:24:29 | 0.1965 | 0.202 | 1.0235 | 0.0077 | 0.0181 | 0.0412 | 0.0213 | 0.0387 | 0.0014 | 0.0034 | 0.0005 |  | 0.001 | 0.0029 | 0.0024 | 0.0006 | 0.0068 |  |  | 0.0026 |  | 0.0001 | 0.0017 | 0.381 |  | RHI DELTEK D99 |  | RHI JUSTAL DS1015
239 | 12004203 | 17.06.2020 | 169,852 | Арм500 | ГОСТ 34028-2016 | 29 | 180x180 | Открытая |  | 170,702 | 1,8 | 0,4 | 170.302 |  |  |  | 10 | 1565 | 4 | 7005 | 807 | 826 | 771 | 4333 | 7518 | 200 | 7 | 2 | 2155 | 9 | 300 | 350 | 100 |  | Открытая | 0,01 | 18:50:00 | 1540 | 18:50:00 | 1540 | 19:02:58 | 0.1961 | 0.2053 | 1.0111 | 0.0044 | 0.0204 | 0.0536 | 0.034 | 0.0376 | 0.0013 | 0.006 | 0.0005 |  | 0.0011 | 0.0028 | 0.005 | 0.0007 | 0.0061 |  |  | 0.0025 |  | 0.0001 | 0.0023 | 0.382 |  | RHI DELTEK D99 |  | RHI JUSTAL DS1015 |  | закрыли ручей №4 (не формирование струи металла после перебития стакана).
246 | 12004210 | 18.06.2020 | 163,944 | Арм500 | ГОСТ 34028-2016 | 36 | 180x180 | Открытая |  | 164,344 | 1,8 | 0,4 | 163.944 |  |  |  | 12 | 1565 | 4 | 7227 | 1032 | 1053 | 807 | 4555 | 7746 | 200 | 7 | 2 | 2155 | 9 | 300 | 350 | 100 |  | Открытая | 0,01 | 0:45:00 | 1537 | 0:45:00 | 1536 | 1:07:30 | 0.1873 | 0.1911 | 1.0095 | 0.0109 | 0.0172 | 0.0575 | 0.0208 | 0.0339 | 0.0012 | 0.0028 | 0.0005 |  | 0.0011 | 0.0029 | 0.003 | 0.0009 | 0.0053 |  |  | 0.0025 |  | 0.0001 | 0.0017 | 0.372 |  | RHI DELTEK D99 |  | RHI JUSTAL DS1015
251 | 12004215 | 18.06.2020 | 154,836 | Арм500 | ГОСТ 34028-2016 | 1 | 180x180 | Открытая |  | 156,146 | 1,8 | 0,4 | 155.746 |  |  |  | 12 | 1577 | 3 | 7365 | 1170 | 1192 | 948 | 4687 | 7878 | 200 | 7 | 2 | 2155 | 9 | 300 | 350 | 100 |  | Открытая | 0,08 | 5:25:00 | 1546 | 5:25:00 | 1543 | 5:39:24 | 0.2011 | 0.178 | 1.0566 | 0.0122 | 0.0117 | 0.0406 | 0.0265 | 0.0336 | 0.0012 | 0.0032 | 0.0005 |  | 0.0009 | 0.0029 | 0.0023 | 0.0009 | 0.0051 |  |  | 0.0027 |  | 0.0001 | 0.0033 | 0.391 |  | RHI DELTEK D99 |  | RHI JUSTAL DS1015
144 | 12004108 | 14.06.2020 | 160,908 | Арм500 | ГОСТ 34028-2016 | 8 | 180x180 | Открытая |  | 161,308 | 1,8 | 0,4 | 160.908 |  |  |  | 1 | 1570 | 7 | 7166 | 10348 | 11497 | 11016 | 3004 | 8214 | 200 | 7 | 2 | 2155 | 9 | 320 | 350 | 110 |  | Открытая | 0,01 | 4:45:00 | 1546 | 4:45:00 | 1546 | 5:02:31 | 0.1866 | 0.1822 | 0.702 | 0.0065 | 0.0142 | 0.036 | 0.0193 | 0.0364 | 0.0011 | 0.0028 | 0.0004 |  | 0.0007 | 0.0018 | 0.0021 | 0.0007 | 0.0056 |  |  | 0.002 |  | 0.0001 | 0.0019 | 0.315 |  | RHI DELTEK D99 |  | RHI JUSTAL DS1015
147 | 12004111 | 14.06.2020 | 172,845 | Арм500 | ГОСТ 34028-2016 | 11 | 180x180 | Открытая |  | 173,245 | 1,8 | 0,4 | 172.845 |  |  |  | 2 | 1566 | 7 | 7247 | 10433 | 11582 | 11104 | 3086 | 8299 | 200 | 7 | 2 | 2155 | 9 | 320 | 350 | 150 |  | Открытая | 0,01 | 6:55:00 | 1546 | 6:55:00 | 1545 | 7:10:01 | 0.1952 | 0.173 | 0.7366 | 0.0078 | 0.0207 | 0.0387 | 0.0211 | 0.0416 | 0.0011 | 0.0027 | 0.0005 |  | 0.0007 | 0.0025 | 0.0026 | 0.0006 | 0.0069 |  |  | 0.0021 |  | 0.0001 | 0.0014 | 0.331 |  | RHI DELTEK D99 |  | RHI JUSTAL DS1015 |  | Неисправность МГР №4, порезка НЛЗ ручным резаком
151 | 12004115 | 14.06.2020 | 178,504 | Арм500 | ГОСТ 34028-2016 | 15 | 180x180 | Открытая |  | 178,904 | 1,8 | 0,4 | 178.504 |  |  |  | 4 | 1567 | 7 | 7357 | 10543 | 11694 | 11214 | 3195 | 8412 | 190 | 13 | 2 | 2155 | 9 | 300 | 330 | 110 |  | Открытая | 0,02 | 9:45:00 | 1544 | 9:45:00 | 1543 | 9:50:01 | 0.1894 | 0.1841 | 0.725 | 0.0068 | 0.012 | 0.0371 | 0.023 | 0.0357 | 0.0014 | 0.0031 | 0.0004 |  | 0.0009 | 0.0024 | 0.0022 | 0.0007 | 0.0079 |  |  | 0.0022 |  | 0.0001 | 0.0025 | 0.323 |  | RHI DELTEK D99 |  | RHI JUSTAL DS1015 |  | Неисправность МГР №4, порезка НЛЗ ручным резаком
155 | 12004117 | 14.06.2020 | 166,98 | Арм500 | ГОСТ 34028-2016 | 17 | 180x180 | Открытая |  | 167,38 | 1,8 | 0,4 | 166.98 |  |  |  | 3 | 1570 | 7 | 7478 | 10658 | 11815 | 11261 | 3319 | 8533 | 190 | 13 | 2 | 2155 | 9 | 300 | 330 | 110 |  | Открытая | 0,02 | 12:52:00 | 1547 | 12:52:00 | 1546 | 12:54:27 | 0.1909 | 0.174 | 0.7062 | 0.0089 | 0.0117 | 0.0389 | 0.0233 | 0.0352 | 0.0014 | 0.0026 | 0.0004 |  | 0.0008 | 0.002 | 0.0021 | 0.0008 | 0.0081 |  |  | 0.0022 |  | 0.0001 | 0.0018 | 0.321 |  | RHI DELTEK D99 |  | RHI JUSTAL DS1015
162 | 12004126 | 14.06.2020 | 166,98 | Арм500 | ГОСТ 34028-2016 | 26 | 180x180 | Открытая |  | 167,38 | 1,8 | 0,4 | 166.98 |  |  |  | 2 | 1565 | 7 | 7699 | 10846 | 12010 | 11452 | 3511 | 8727 | 190 | 13 | 2 | 2155 | 9 | 300 | 330 | 110 |  | Открытая | 0,01 | 17:47:00 | 1544 | 17:47:00 | 1545 | 17:52:16 | 0.1881 | 0.1826 | 0.7113 | 0.0074 | 0.0203 | 0.045 | 0.0263 | 0.0406 | 0.0012 | 0.0034 | 0.0004 |  | 0.0007 | 0.0021 | 0.002 | 0.0008 | 0.0065 |  |  | 0.0022 |  | 0.0001 | 0.003 | 0.321 |  | RHI DELTEK D99 |  | RHI JUSTAL DS1015
164 | 12004128 | 14.06.2020 | 160,512 | Ст3сп | Контракт | 1 | 150x150 | Открытая |  | 161,512 | 1,8 | 0,4 | 161.112 |  |  |  | 12 | 1587 | 1 | 27 | 27 | 27 | 25 | 25 | 27 | 165 | 12 | 3 | 1950 | 9 | 290 | 320 | 150 |  | Открытая | 0,07 | 21:12:00 | 1548 | 21:12:00 | 1549 | 21:41:05 | 0.206 | 0.2001 | 0.7097 | 0.0054 | 0.0157 | 0.0378 | 0.0182 | 0.0381 | 0.0011 | 0.0028 | 0.0004 |  | 0.0008 | 0.002 | 0.0024 | 0.0013 | 0.0081 |  |  | 0.0022 |  | 0.0001 | 0.0046 | 0.337 |  | RHI DELTEK D99 |  | RHI JUSTAL DS1015 |  | Сбой в работе МГР 4 ручья.
167 | 12004131 | 14.06.2020 | 168,96 | Ст3сп | Контракт | 4 | 150x150 | Открытая |  | 169,36 | 1,8 | 0,4 | 168.96 |  |  |  | 4 | 1568 | 1 | 110 | 116 | 114 | 108 | 110 | 112 | 165 | 12 | 3 | 1950 | 9 | 360 | 420 | 190 |  | Открытая | 0,01 | 23:34:00 | 1539 | 23:34:00 | 1536 | 23:53:40 | 0.2018 | 0.2198 | 0.7077 | 0.004 | 0.0089 | 0.0396 | 0.0224 | 0.0327 | 0.0013 | 0.0041 | 0.0004 |  | 0.0009 | 0.0016 | 0.0024 | 0.0008 | 0.0078 |  |  | 0.0021 |  | 0.0001 | 0.0031 | 0.332 |  | RHI DELTEK D99 |  | RHI JUSTAL DS1015
169 | 12004133 | 15.06.2020 | 168,96 | Ст3сп | Контракт | 6 | 150x150 | Открытая |  | 169,36 | 1,8 | 0,4 | 168.96 |  |  |  | 12 | 1553 | 1 | 164 | 173 | 169 | 164 | 164 | 169 | 165 | 12 | 3 | 1950 | 9 | 360 | 420 | 190 |  | Открытая | 0,01 | 1:01:00 | 1539 | 1:01:00 | 1541 | 1:27:38 | 0.1881 | 0.194 | 0.7056 | 0.0047 | 0.0099 | 0.0467 | 0.0252 | 0.0379 | 0.0014 | 0.0041 | 0.0004 |  | 0.0008 | 0.0016 | 0.0023 | 0.0007 | 0.007 |  |  | 0.0022 |  | 0.0002 | 0.0032 | 0.32 |  | RHI DELTEK D99 |  | RHI JUSTAL DS1015
171 | 12004135 | 15.06.2020 | 164,736 | Ст3сп | Контракт | 8 | 150x150 | Открытая |  | 165,136 | 1,8 | 0,4 | 164.736 |  |  |  | 2 | 1568 | 1 | 219 | 230 | 223 | 219 | 217 | 223 | 165 | 12 | 3 | 1950 | 9 | 360 | 420 | 190 |  | Открытая | 0,01 | 2:29:00 | 1541 | 2:29:00 | 1541 | 2:51:09 | 0.1908 | 0.1812 | 0.6993 | 0.0024 | 0.0095 | 0.0471 | 0.0241 | 0.0342 | 0.0013 | 0.0037 | 0.0003 |  | 0.0007 | 0.0015 | 0.0023 | 0.0006 | 0.0075 |  |  | 0.002 |  | 0.0002 | 0.0026 | 0.322 |  | RHI DELTEK D99 |  | RHI JUSTAL DS1015
208 | 12004172 | 16.06.2020 | 168,96 | Ст3сп | Контракт | 45 | 150x150 | Открытая |  | 169,36 | 1,8 | 0,4 | 168.96 |  |  |  | 10 | 1569 | 1 | 1347 | 1389 | 1383 | 1273 |  | 1164 | 165 | 10 | 3 | 1950 | 9 | 370 | 450 | 190 |  | Открытая | 0,01 | 7:30:00 | 1545 | 7:30:00 | 1546 | 7:32:58 | 0.189 | 0.1886 | 0.6971 | 0.0031 | 0.0111 | 0.0404 | 0.021 | 0.0359 | 0.0011 | 0.003 | 0.0004 |  | 0.0009 | 0.0017 | 0.0026 | 0.0006 | 0.0053 |  |  | 0.0023 |  | 0.0001 | 0.002 | 0.318 |  | RHI DELTEK D99 |  | RHI JUSTAL DS1015
218 | 12004182 | 17.06.2020 | 166,98 | Арм500 | ГОСТ 34028-2016 | 8 | 180x180 | Открытая |  | 167,38 | 1,8 | 0,4 | 166.98 |  |  |  | 1 | 1565 | 4 | 6428 | 219 | 222 | 219 | 3756 | 6933 | 190 | 13 | 2 | 2155 | 9 | 310 | 340 | 110 |  | Открытая | 0,02 | 3:46:00 | 1542 | 3:46:00 | 1544 | 4:02:15 | 0.1911 | 0.1893 | 0.7154 | 0.0041 | 0.0176 | 0.0451 | 0.0262 | 0.0386 | 0.0011 | 0.0035 | 0.0004 |  | 0.0008 | 0.0018 | 0.0022 | 0.0011 | 0.0062 |  |  | 0.0022 |  | 0.0001 | 0.0036 | 0.325 |  | RHI DELTEK D99 |  | RHI JUSTAL DS1015 |  | Затягивание металлопровода пром.ковша на 0,2м/мин.
219 | 12004183 | 17.06.2020 | 163,944 | Арм500 | ГОСТ 34028-2016 | 9 | 180x180 | Открытая |  | 164,344 | 1,8 | 0,4 | 163.944 |  |  |  | 3 | 1563 | 4 | 6456 | 246 | 249 | 246 | 3784 | 6960 | 190 | 13 | 2 | 2155 | 9 | 310 | 340 | 110 |  | Открытая | 0,02 | 4:29:00 | 1538 | 4:29:00 | 1537 | 4:38:36 | 0.191 | 0.1931 | 0.7131 | 0.0066 | 0.0157 | 0.0393 | 0.0229 | 0.0429 | 0.0012 | 0.0039 | 0.0004 |  | 0.0007 | 0.0019 | 0.0026 | 0.0015 | 0.0078 |  |  | 0.0023 |  | 0.0003 | 0.0025 | 0.323 |  | RHI DELTEK D99 |  | RHI JUSTAL DS1015 |  | Затягивание металлопровода пром.ковша на 0,2м/мин.
220 | 12004184 | 17.06.2020 | 166,98 | Арм500 | ГОСТ 34028-2016 | 10 | 180x180 | Открытая |  | 167,38 | 1,8 | 0,4 | 166.98 |  |  |  | 7 | 1563 | 4 | 6483 | 273 | 276 | 276 | 3811 | 2736987 | 190 | 13 | 2 | 2155 | 9 | 310 | 340 | 110 |  | Открытая | 0,02 | 5:11:00 | 1534 | 5:11:00 | 1538 | 5:24:33 | 0.1995 | 0.1946 | 0.7019 | 0.0058 | 0.0136 | 0.0446 | 0.0272 | 0.0408 | 0.0012 | 0.0037 | 0.0004 |  | 0.0007 | 0.0017 | 0.0028 | 0.0011 | 0.0073 |  |  | 0.0021 |  | 0.0002 | 0.004 | 0.331 |  | RHI DELTEK D99 |  | RHI JUSTAL DS1015
233 | 12004197 | 17.06.2020 | 173,052 | Арм500 | ГОСТ 34028-2016 | 23 | 180x180 | Открытая |  | 173,452 | 1,8 | 0,4 | 173.052 |  |  |  | 1 | 1562 | 4 | 6838 | 637 | 653 | 625 | 4166 | 7348 | 200 | 13 | 2 | 2155 | 9 | 320 | 350 | 100 |  | Открытая | 0,02 | 14:37:00 | 1539 | 14:37:00 | 1537 | 14:52:40 | 0.1844 | 0.2049 | 1.0029 | 0.0036 | 0.0135 | 0.0422 | 0.0239 | 0.0288 | 0.0019 | 0.0037 | 0.0006 |  | 0.0011 | 0.0027 | 0.0033 | 0.0009 | 0.0058 |  |  | 0.0025 |  | 0.0002 | 0.0025 | 0.365 |  | RHI DELTEK D99 |  | RHI JUSTAL DS1015
234 | 12004198 | 17.06.2020 | 160,908 | Арм500 | ГОСТ 34028-2016 | 24 | 180x180 | Открытая |  | 161,308 | 1,8 | 0,4 | 160.908 |  |  |  | 12 | 1566 | 4 | 6865 | 665 | 680 | 652 | 4190 | 7376 | 200 | 13 | 2 | 2155 | 9 | 310 | 340 | 100 |  | Открытая | 0,02 | 15:20:00 | 1540 | 15:20:00 | 1537 | 15:33:25 | 0.1497 | 0.2065 | 0.9901 | 0.0078 | 0.0122 | 0.0306 | 0.0204 | 0.0354 | 0.0015 | 0.0027 | 0.0006 |  | 0.0009 | 0.0026 | 0.0032 | 0.001 | 0.0074 |  |  | 0.0024 |  | 0.0002 | 0.0033 | 0.326 |  | RHI DELTEK D99 |  | RHI JUSTAL DS1015
235 | 12004199 | 17.06.2020 | 173,052 | Арм500 | ГОСТ 34028-2016 | 25 | 180x180 | Открытая |  | 173,452 | 1,8 | 0,4 | 173.052 |  |  |  | 10 | 1562 | 4 | 6893 | 692 | 710 | 683 | 4221 | 7403 | 200 | 13 | 2 | 2155 | 9 | 310 | 340 | 100 |  | Открытая | 0,02 | 16:03:00 | 1543 | 16:03:00 | 1542 | 16:15:42 | 0.1765 | 0.1996 | 1.0241 | 0.0052 | 0.013 | 0.0372 | 0.0173 | 0.0355 | 0.0011 | 0.0025 | 0.0006 |  | 0.001 | 0.003 | 0.0028 | 0.001 | 0.0097 |  |  | 0.0022 |  | 0.0001 | 0.0047 | 0.359 |  | RHI DELTEK D99 |  | RHI JUSTAL DS1015
236 | 12004200 | 17.06.2020 | 166,98 | Арм500 | ГОСТ 34028-2016 | 26 | 180x180 | Открытая |  | 167,38 | 1,8 | 0,4 | 166.98 |  |  |  | 2 | 1561 | 4 | 6920 | 719 | 738 | 710 | 4248 | 7433 | 200 | 13 | 2 | 2155 | 9 | 310 | 340 | 100 |  | Открытая | 0,02 | 16:45:00 | 1543 | 16:45:00 | 1540 | 16:57:43 | 0.1905 | 0.2055 | 1.0076 | 0.0053 | 0.0142 | 0.0428 | 0.0211 | 0.0381 | 0.0013 | 0.0027 | 0.0006 |  | 0.001 | 0.0028 | 0.003 | 0.0013 | 0.0063 |  |  | 0.0024 |  | 0.0002 | 0.0021 | 0.372 |  | RHI DELTEK D99 |  | RHI JUSTAL DS1015
247 | 12004211 | 18.06.2020 | 166,98 | Арм500 | ГОСТ 34028-2016 | 37 | 180x180 | Открытая |  | 167,38 | 1,8 | 0,4 | 166.98 |  |  |  | 10 | 1565 | 4 | 7254 | 1059 | 1084 | 835 | 4582 | 7773 | 200 | 7 | 2 | 2155 | 9 | 300 | 350 | 100 |  | Открытая | 0,01 | 1:35:00 | 1541 | 1:35:00 | 1540 | 1:48:30 | 0.1957 | 0.1881 | 1.0525 | 0.0052 | 0.0213 | 0.0686 | 0.0294 | 0.0382 | 0.0012 | 0.0055 | 0.0006 |  | 0.0011 | 0.0033 | 0.0029 | 0.0009 | 0.0066 |  |  | 0.0026 |  | 0.0002 | 0.002 | 0.391 |  | RHI DELTEK D99 |  | RHI JUSTAL DS1015
258 | 12004222 | 18.06.2020 | 160,908 | Арм500 | ГОСТ 34028-2016 | 8 | 180x180 | Открытая |  | 161,308 | 1,8 | 0,4 | 160.908 |  |  |  | 10 | 1565 | 3 | 7562 | 1370 | 1359 | 1142 | 4884 | 8079 | 190 | 13 | 2 | 2155 | 9 | 300 | 350 | 110 |  | Открытая | 0,01 | 10:37:00 | 1541 | 10:37:00 | 1539 | 10:41:17 | 0.1825 | 0.1925 | 0.9883 | 0.0066 | 0.0202 | 0.043 | 0.0261 | 0.0345 | 0.001 | 0.0036 | 0.0007 |  | 0.0009 | 0.0033 | 0.0026 | 0.001 | 0.0062 |  |  | 0.0025 |  | 0.0001 | 0.002 | 0.361 |  | RHI DELTEK D99 |  | RHI JUSTAL DS1015
260 | 12004224 | 18.06.2020 | 166,98 | Арм500 | ГОСТ 34028-2016 | 10 | 180x180 | Открытая |  | 167,38 | 1,8 | 0,4 | 166.98 |  |  |  | 5 | 1559 | 3 | 7617 | 1428 | 1414 | 1197 | 4939 | 8133 | 190 | 13 | 2 | 2155 | 9 | 300 | 350 | 110 |  | Открытая | 0,01 | 12:00:00 | 1540 | 12:00:00 | 1542 | 12:06:02 | 0.1952 | 0.1892 | 1.0192 | 0.0092 | 0.0215 | 0.0444 | 0.0209 | 0.034 | 0.001 | 0.0035 | 0.0005 |  | 0.0008 | 0.003 | 0.0025 | 0.0007 | 0.0064 |  |  | 0.0025 |  | 0.0001 | 0.0013 | 0.379 |  | RHI DELTEK D99 |  | RHI JUSTAL DS1015
265 | 12004229 | 18.06.2020 | 163,944 | Арм500 | ГОСТ 34028-2016 | 15 | 180x180 | Открытая |  | 164,344 | 1,8 | 0,4 | 163.944 |  |  |  | 5 | 1559 | 3 | 7757 | 1567 | 1550 | 1330 | 5079 | 8273 | 190 | 13 | 2 | 2155 | 9 | 300 | 350 | 110 |  | Открытая | 0,01 | 15:26:00 | 1539 | 15:26:00 | 1538 | 15:28:52 | 0.2075 | 0.1901 | 1.0001 | 0.0068 | 0.0222 | 0.0597 | 0.0338 | 0.0358 | 0.001 | 0.0103 | 0.0007 |  | 0.001 | 0.004 | 0.0025 | 0.0007 | 0.0062 |  |  | 0.0025 |  | 0.0001 | 0.0014 | 0.394 |  | RHI DELTEK D99 |  | RHI JUSTAL DS1015
267 | 12004231 | 18.06.2020 | 163,944 | Арм500 | ГОСТ 34028-2016 | 17 | 180x180 | Открытая |  | 164,344 | 1,8 | 0,4 | 163.944 |  |  |  | 2 | 1560 | 3 | 7811 | 1625 | 1605 | 1382 | 5133 | 8328 | 190 | 13 | 2 | 2155 | 9 | 300 | 350 | 110 |  | Открытая | 0,02 | 16:50:00 | 1540 | 16:50:00 | 1538 | 16:50:18 | 0.1955 | 0.1964 | 1.0098 | 0.004 | 0.0173 | 0.0465 | 0.0229 | 0.0398 | 0.001 | 0.0029 | 0.0006 |  | 0.001 | 0.0029 | 0.0029 | 0.0011 | 0.0076 |  |  | 0.0027 |  | 0.0002 | 0.0027 | 0.378 |  | RHI DELTEK D99 |  | RHI JUSTAL DS1015
269 | 12004233 | 18.06.2020 | 170,016 | Арм500 | ГОСТ 34028-2016 | 19 | 180x180 | Открытая |  | 170,416 | 1,8 | 0,4 | 170.016 |  |  |  | 10 | 1560 | 3 | 7866 | 1683 | 1659 | 1440 | 5188 | 8385 | 190 | 13 | 2 | 2155 | 9 | 300 | 350 | 110 |  | Открытая | 0,01 | 18:12:00 | 1536 | 18:12:00 | 1537 | 18:14:19 | 0.1905 | 0.1829 | 1.012 | 0.0059 | 0.0151 | 0.0348 | 0.0099 | 0.0164 | 0.0006 | 0.0022 | 0.0005 |  | 0.0009 | 0.0026 | 0.0027 | 0.0006 | 0.0066 |  |  | 0.0027 |  | 0.0002 | 0.0021 | 0.369 |  | RHI DELTEK D99 |  | RHI JUSTAL DS1015
274 | 12004238 | 18.06.2020 | 173,052 | Арм500 | ГОСТ 34028-2016 | 24 | 180x180 | Открытая |  | 173,452 | 1,8 | 0,4 | 173.052 |  |  |  | 10 | 1558 | 3 | 7999 | 1825 | 1802 | 1579 | 5327 | 8525 | 200 | 13 | 2 | 2155 | 9 | 320 | 350 | 110 |  | Открытая | 0,02 | 21:40:00 | 1534 | 21:40:00 | 1533 | 21:56:10 | 0.1937 | 0.2039 | 0.987 | 0.0043 | 0.0241 | 0.0388 | 0.0068 | 0.0099 | 0.0003 | 0.0015 | 0.0004 |  | 0.0011 | 0.0028 | 0.0035 | 0.0012 | 0.0056 |  |  | 0.0025 |  | 0.0002 | 0.0074 | 0.368 |  | RHI DELTEK D99 |  | RHI JUSTAL DS1015
275 | 12004239 | 18.06.2020 | 166,98 | Арм500 | ГОСТ 34028-2016 | 25 | 180x180 | Открытая |  | 167,38 | 1,8 | 0,4 | 166.98 |  |  |  | 5 | 1558 | 3 | 8030 | 1853 | 1829 | 1606 | 5355 | 8552 | 200 | 13 | 2 | 2155 | 9 | 320 | 350 | 110 |  | Открытая | 0,02 | 22:22:00 | 1534 | 22:22:00 | 1537 | 22:35:02 | 0.1938 | 0.1981 | 1.0073 | 0.0052 | 0.0198 | 0.0574 | 0.0263 | 0.0368 | 0.0012 | 0.0054 | 0.0007 |  | 0.0009 | 0.0029 | 0.0034 | 0.001 | 0.0063 |  |  | 0.0025 |  | 0.0001 | 0.0015 | 0.379 |  | RHI DELTEK D99 |  | RHI JUSTAL DS1015
279 | 12004243 | 19.06.2020 | 170,016 | Арм500 | ГОСТ 34028-2016 | 29 | 180x180 | Открытая |  | 170,416 | 1,8 | 0,4 | 170.016 |  |  |  |  | 1567 | 3 | 8142 | 1965 | 1942 | 1719 | 5467 | 8658 | 200 | 13 | 2 | 2155 | 9 | 320 | 350 | 110 |  | Открытая | 0,02 | 1:07:00 | 1540 | 1:07:00 | 1541 | 1:26:56 | 0.1956 | 0.1926 | 1.0145 | 0.0038 | 0.0164 | 0.0257 | 0.009 | 0.0129 | 0.0004 | 0.0018 | 0.0005 |  | 0.0009 | 0.0028 | 0.0026 | 0.0009 | 0.0066 |  |  | 0.0025 |  | 0.0001 | 0.001 | 0.372 |  | RHI DELTEK D99 |  | RHI JUSTAL DS1015
281 | 12004245 | 19.06.2020 | 163,944 | Арм500 | ГОСТ 34028-2016 | 31 | 180x180 | Открытая |  | 164,344 | 1,8 | 0,4 | 163.944 |  |  |  | 12 | 1561 | 3 | 8197 | 2019 | 1996 | 1773 | 5522 | 8713 | 200 | 13 | 2 | 2155 | 9 | 320 | 350 | 110 |  | Открытая | 0,02 | 2:31:00 | 1540 | 2:31:00 | 1539 | 2:51:32 | 0.1876 | 0.1967 | 1.0104 | 0.004 | 0.0168 | 0.0249 | 0.0074 | 0.0105 | 0.0004 | 0.0016 | 0.0004 |  | 0.0009 | 0.0026 | 0.0024 | 0.001 | 0.0048 |  |  | 0.0024 |  | 0.0001 | 0.002 | 0.363 |  | RHI DELTEK D99 |  | RHI JUSTAL DS1015
248 | 12004212 | 18.06.2020 | 173,052 | Арм500 | ГОСТ 34028-2016 | 38 | 180x180 | Открытая |  | 173,452 | 1,8 | 0,4 | 173.052 |  |  |  | 2 | 1566 | 4 | 7284 | 1087 | 1114 | 865 | 4609 | 7801 | 200 | 7 | 2 | 2155 | 9 | 300 | 380 | 100 |  | Открытая | 0,01 | 2:20:00 | 1542 | 2:20:00 | 1539 | 2:33:26 | 0.2066 | 0.192 | 1.0291 | 0.0087 | 0.0225 | 0.0533 | 0.0201 | 0.0403 | 0.001 | 0.003 | 0.0006 |  | 0.0011 | 0.0032 | 0.0038 | 0.0011 | 0.0054 |  |  | 0.0026 |  | 0.0003 | 0.0015 | 0.394 |  | RHI DELTEK D99 |  | RHI JUSTAL DS1015
249 | 12004213 | 18.06.2020 | 163,944 | Арм500 | ГОСТ 34028-2016 | 39 | 180x180 | Открытая |  | 164,344 | 1,8 | 0,4 | 163.944 |  |  |  | 7 | 1562 | 4 | 7312 | 1114 | 1142 | 892 | 4637 | 7828 | 200 | 7 | 2 | 2155 | 9 | 300 | 350 | 100 |  | Открытая | 0,01 | 3:00:00 | 1541 | 3:00:00 | 1538 | 3:17:16 | 0.1984 | 0.1945 | 0.9862 | 0.005 | 0.0238 | 0.0589 | 0.0255 | 0.0396 | 0.0013 | 0.0035 | 0.0005 |  | 0.001 | 0.0034 | 0.0031 | 0.0009 | 0.0047 |  |  | 0.0025 |  | 0.0001 | 0.0037 | 0.38 |  | RHI DELTEK D99 |  | RHI JUSTAL DS1015
261 | 12004225 | 18.06.2020 | 170,016 | Арм500 | ГОСТ 34028-2016 | 11 | 180x180 | Открытая |  | 170,416 | 1,8 | 0,4 | 170.016 |  |  |  | 12 | 1562 | 3 | 7644 | 1455 | 1441 | 1224 | 4969 | 8164 | 190 | 13 | 2 | 2155 | 9 | 300 | 350 | 110 |  | Открытая | 0,01 | 12:41:00 | 1537 | 12:41:00 | 1538 | 12:44:45 | 0.1954 | 0.1997 | 1.0024 | 0.0075 | 0.022 | 0.0417 | 0.0212 | 0.0393 | 0.0011 | 0.0039 | 0.0005 |  | 0.001 | 0.0031 | 0.0029 | 0.001 | 0.007 |  |  | 0.0027 |  | 0.0002 | 0.0018 | 0.376 |  | RHI DELTEK D99 |  | RHI JUSTAL DS1015
262 | 12004226 | 18.06.2020 | 163,944 | Арм500 | ГОСТ 34028-2016 | 12 | 180x180 | Открытая |  | 164,344 | 1,8 | 0,4 | 163.944 |  |  |  | 2 | 1562 | 3 | 7672 | 1482 | 1468 | 1251 | 4997 | 8191 | 190 | 13 | 2 | 2155 | 9 | 300 | 350 | 110 |  | Открытая | 0,01 | 13:24:00 | 1539 | 13:24:00 | 1538 | 13:29:19 | 0.1973 | 0.1868 | 1.0036 | 0.0055 | 0.0195 | 0.0452 | 0.0243 | 0.0429 | 0.0012 | 0.0036 | 0.0005 |  | 0.0009 | 0.0031 | 0.0024 | 0.0006 | 0.0065 |  |  | 0.0026 |  | 0.0001 | 0.0022 | 0.379 |  | RHI DELTEK D99 |  | RHI JUSTAL DS1015
263 | 12004227 | 18.06.2020 | 166,98 | Арм500 | ГОСТ 34028-2016 | 13 | 180x180 | Открытая |  | 167,38 | 1,8 | 0,4 | 166.98 |  |  |  | 7 | 1561 | 3 | 7702 | 1513 | 1496 | 1276 | 5024 | 8218 | 190 | 13 | 2 | 2155 | 9 | 300 | 350 | 110 |  | Открытая | 0,01 | 14:05:00 | 1538 | 14:05:00 | 1538 | 14:09:39 | 0.2037 | 0.2045 | 1.0138 | 0.0069 | 0.0202 | 0.0461 | 0.0233 | 0.042 | 0.001 | 0.0033 | 0.0005 |  | 0.0011 | 0.0032 | 0.0026 | 0.0007 | 0.0066 |  |  | 0.0026 |  | 0.0001 | 0.0019 | 0.388 |  | RHI DELTEK D99 |  | RHI JUSTAL DS1015
264 | 12004228 | 18.06.2020 | 163,944 | Арм500 | ГОСТ 34028-2016 | 14 | 180x180 | Открытая |  | 164,344 | 1,8 | 0,4 | 163.944 |  |  |  | 1 | 1563 | 3 | 7729 | 1540 | 1523 | 1303 | 5051 | 8246 | 190 | 13 | 2 | 2155 | 9 | 300 | 350 | 110 |  | Открытая | 0,01 | 14:45:00 | 1541 | 14:45:00 | 1540 | 14:50:09 | 0.1827 | 0.1992 | 1.0029 | 0.0056 | 0.0203 | 0.0492 | 0.0234 | 0.0327 | 0.0011 | 0.0034 | 0.0005 |  | 0.001 | 0.0031 | 0.0026 | 0.0009 | 0.0066 |  |  | 0.0024 |  | 0.0001 | 0.0013 | 0.365 |  | RHI DELTEK D99 |  | RHI JUSTAL DS1015
277 | 12004241 | 18.06.2020 | 163,944 | Арм500 | ГОСТ 34028-2016 | 27 | 180x180 | Открытая |  | 164,344 | 1,8 | 0,4 | 163.944 |  |  |  | 2 | 1560 | 3 | 8084 | 1910 | 1884 | 1661 | 5412 | 8607 | 200 | 13 | 2 | 2155 | 9 | 320 | 350 | 110 |  | Открытая | 0,02 | 23:45:00 | 1542 | 23:45:00 | 1542 | 0:03:12 | 0.1864 | 0.2029 | 0.9991 | 0.0043 | 0.0165 | 0.0398 | 0.0229 | 0.0403 | 0.0015 | 0.0026 | 0.0005 |  | 0.001 | 0.0027 | 0.0034 | 0.0011 | 0.0055 |  |  | 0.0023 |  | 0.0001 | 0.0026 | 0.366 |  | RHI DELTEK D99 |  | RHI JUSTAL DS1015
290 | 12004254 | 19.06.2020 | 157,872 | Арм500 | ГОСТ 34028-2016 | 40 | 180x180 | Открытая |  | 158,272 | 1,8 | 0,4 | 157.872 |  |  |  | 5 | 1561 | 3 | 8452 | 2274 | 2257 | 1974 | 5783 | 8965 | 200 | 12 | 2 | 2155 | 9 | 310 | 350 | 120 |  | Открытая | 0,02 | 8:57:00 | 1541 | 8:57:00 | 1542 | 9:05:50 | 0.1933 | 0.1878 | 0.9963 | 0.0051 | 0.0153 | 0.0387 | 0.0206 | 0.0356 | 0.0013 | 0.0036 | 0.0006 |  | 0.0009 | 0.0029 | 0.0027 | 0.0008 | 0.0058 |  |  | 0.0025 |  | 0.0001 | 0.0016 | 0.372 |  | RHI DELTEK D99 |  | RHI JUSTAL DS1015
291 | 12004255 | 19.06.2020 | 163,944 | Арм500 | ГОСТ 34028-2016 | 41 | 180x180 | Открытая |  | 164,344 | 1,8 | 0,4 | 163.944 |  |  |  | 12 | 1557 | 3 | 8479 | 2302 | 2282 | 1998 | 5813 | 8992 | 200 | 12 | 2 | 2155 | 9 | 310 | 350 | 120 |  | Открытая | 0,01 | 9:39:00 | 1537 | 9:39:00 | 1535 | 9:52:46 | 0.2073 | 0.1817 | 1.0059 | 0.0057 | 0.015 | 0.0418 | 0.0346 | 0.0453 | 0.0011 | 0.0036 | 0.0006 |  | 0.001 | 0.0026 | 0.0028 | 0.0009 | 0.0069 |  |  | 0.0028 |  | 0.0002 | 0.003 | 0.39 |  | RHI DELTEK D99 |  | RHI JUSTAL DS1015
226 | 12004190 | 17.06.2020 | 166,98 | Арм500 | ГОСТ 34028-2016 | 16 | 180x180 | Открытая |  | 167,38 | 1,8 | 0,4 | 166.98 |  |  |  | 10 | 1562 | 4 | 6647 | 440 | 452 | 437 | 3975 | 7154 | 200 | 13 | 2 | 2155 | 9 | 310 | 340 | 100 |  | Открытая | 0,01 | 9:34:00 | 1540 | 9:34:00 | 1541 | 9:45:56 | 0.1908 | 0.1904 | 0.9969 | 0.0048 | 0.0183 | 0.0537 | 0.0333 | 0.0431 | 0.0012 | 0.0043 | 0.0006 |  | 0.0009 | 0.003 | 0.0037 | 0.001 | 0.0063 |  |  | 0.0025 |  | 0.0002 | 0.002 | 0.374 |  | RHI DELTEK D99 |  | RHI JUSTAL DS1015
227 | 12004191 | 17.06.2020 | 163,944 | Арм500 | ГОСТ 34028-2016 | 17 | 180x180 | Открытая |  | 164,344 | 1,8 | 0,4 | 163.944 |  |  |  | 2 | 1563 | 4 | 6674 | 467 | 480 | 464 | 4002 | 7181 | 200 | 9 | 2 | 2155 | 9 | 310 | 340 | 100 |  | Открытая | 0,01 | 10:20:00 | 1540 | 10:20:00 | 1539 | 10:33:09 | 0.1956 | 0.1918 | 0.9805 | 0.0053 | 0.0169 | 0.0468 | 0.0256 | 0.0376 | 0.0011 | 0.0032 | 0.0008 |  | 0.0008 | 0.0028 | 0.0035 | 0.0008 | 0.0057 |  |  | 0.0025 |  | 0.0001 | 0.0019 | 0.374 |  | RHI DELTEK D99 |  | RHI JUSTAL DS1015
228 | 12004192 | 17.06.2020 | 170,016 | Арм500 | ГОСТ 34028-2016 | 18 | 180x180 | Открытая |  | 170,416 | 1,8 | 0,4 | 170.016 |  |  |  | 1 | 1560 | 4 | 6701 | 498 | 510 | 492 | 4029 | 7209 | 200 | 13 | 2 | 2155 | 9 | 310 | 340 | 100 |  | Открытая | 0,01 | 11:04:00 | 1539 | 11:04:00 | 1536 | 11:16:33 | 0.1981 | 0.1961 | 1.0021 | 0.0052 | 0.0149 | 0.044 | 0.0195 | 0.0337 | 0.0009 | 0.0026 | 0.0006 |  | 0.0009 | 0.0028 | 0.0028 | 0.0008 | 0.0072 |  |  | 0.0025 |  | 0.0001 | 0.0026 | 0.379 |  | RHI DELTEK D99 |  | RHI JUSTAL DS1015
229 | 12004193 | 17.06.2020 | 163,944 | Арм500 | ГОСТ 34028-2016 | 19 | 180x180 | Открытая |  | 164,344 | 1,8 | 0,4 | 163.944 |  |  |  | 7 | 1561 | 4 | 6729 | 525 | 537 | 519 | 4057 | 7236 | 200 | 13 | 2 | 2155 | 9 | 310 | 340 | 100 |  | Открытая | 0,02 | 11:47:00 | 1536 | 11:47:00 | 1535 | 12:05:41 | 0.1915 | 0.1985 | 0.9911 | 0.0051 | 0.0148 | 0.0441 | 0.019 | 0.0358 | 0.0011 | 0.0027 | 0.0005 |  | 0.0009 | 0.0025 | 0.0026 | 0.0009 | 0.0065 |  |  | 0.0025 |  | 0.0001 | 0.0019 | 0.37 |  | RHI DELTEK D99 |  | RHI JUSTAL DS1015
240 | 12004204 | 17.06.2020 | 160,908 | Арм500 | ГОСТ 34028-2016 | 30 | 180x180 | Открытая |  | 161,308 | 1,8 | 0,4 | 160.908 |  |  |  | 7 | 1563 | 4 | 7038 | 838 | 859 |  | 4363 | 7552 | 200 | 7 | 2 | 2155 | 9 | 300 | 380 | 110 |  | Открытая | 0,01 | 19:35:00 | 1539 | 19:35:00 | 1540 | 19:51:50 | 0.2032 | 0.2038 | 1.0204 | 0.0042 | 0.0262 | 0.0555 | 0.0336 | 0.0438 | 0.0018 | 0.0121 | 0.0006 |  | 0.0011 | 0.0035 | 0.003 | 0.0005 | 0.0061 |  |  | 0.0027 |  | 0.0001 | 0.0025 | 0.393 |  | RHI DELTEK D99 |  | RHI JUSTAL DS1015
241 | 12004205 | 17.06.2020 | 176,088 | Арм500 | ГОСТ 34028-2016 | 31 | 180x180 | Открытая |  | 176,488 | 1,8 | 0,4 | 176.088 |  |  |  | 2 | 1567 | 4 | 7072 | 874 | 893 |  | 4400 | 7588 | 200 | 7 | 2 | 2155 | 9 | 300 | 380 | 110 |  | Открытая | 0,01 | 20:30:00 | 1541 | 20:30:00 | 1542 | 20:48:54 | 0.1948 | 0.1926 | 1.0013 | 0.0054 | 0.0143 | 0.0523 | 0.0291 | 0.0352 | 0.0013 | 0.0102 | 0.0005 |  | 0.0009 | 0.0027 | 0.0026 | 0.0009 | 0.0058 |  |  | 0.0025 |  | 0.0001 | 0.0024 | 0.379 |  | RHI DELTEK D99 |  | RHI JUSTAL DS1015
242 | 12004206 | 17.06.2020 | 170,016 | Арм500 | ГОСТ 34028-2016 | 32 | 180x180 | Открытая |  | 170,416 | 1,8 | 0,4 | 170.016 |  |  |  | 12 | 1566 | 4 | 7105 | 908 | 929 |  | 4433 | 7621 | 200 | 7 | 2 | 2155 | 9 | 300 | 350 | 100 |  | Открытая | 0,01 | 21:20:00 | 1540 | 21:20:00 | 1539 | 21:35:04 | 0.2003 | 0.1884 | 1.006 | 0.008 | 0.0134 | 0.0449 | 0.0421 | 0.0361 | 0.0011 | 0.0054 | 0.0005 |  | 0.001 | 0.0027 | 0.0024 | 0.0007 | 0.0054 |  |  | 0.0026 |  | 0.0001 | 0.0013 | 0.384 |  | RHI DELTEK D99 |  | RHI JUSTAL DS1015
243 | 12004207 | 17.06.2020 | 163,944 | Арм500 | ГОСТ 34028-2016 | 33 | 180x180 | Открытая |  | 164,344 | 1,8 | 0,4 | 163.944 |  |  |  | 10 | 1569 | 4 | 7136 | 941 | 962 |  | 4467 | 7655 | 200 | 7 | 2 | 2155 | 9 | 300 | 350 | 100 |  | Открытая | 0,01 | 22:10:00 | 1542 | 22:10:00 | 1539 | 22:31:52 | 0.2056 | 0.1894 | 0.9975 | 0.0056 | 0.0236 | 0.0585 | 0.0297 | 0.0398 | 0.0012 | 0.0036 | 0.0005 |  | 0.0011 | 0.003 | 0.0027 | 0.001 | 0.0048 |  |  | 0.0025 |  | 0.0001 | 0.0022 | 0.39 |  | RHI DELTEK D99 |  | RHI JUSTAL DS1015
253 | 12004217 | 18.06.2020 | 170,016 | Арм500 | ГОСТ 34028-2016 | 3 | 180x180 | Открытая |  | 171,016 | 1,8 | 0,4 | 170.616 |  |  | 0.6 | 10 | 1569 | 3 | 7426 | 1230 | 1226 | 1009 | 4748 | 7942 | 190 | 13 | 2 | 2155 | 9 | 300 | 350 | 110 |  | Открытая | 0,01 | 6:55:00 | 1539 | 6:55:00 | 1538 | 7:21:54 | 0.2117 | 0.1906 | 1.0325 | 0.0096 | 0.0179 | 0.0459 | 0.0215 | 0.0339 | 0.0013 | 0.0031 | 0.0006 |  | 0.0011 | 0.0033 | 0.0028 | 0.0008 | 0.0059 |  |  | 0.0026 |  | 0.0001 | 0.0019 | 0.398 |  | RHI DELTEK D99 |  | RHI JUSTAL DS1015 |  | 6:48 закрыли 3 ручей (низкий расход воды на первую зону ЗВО), 7:26 запустили 3 ручей
176 | 12004140 | 15.06.2020 | 166,848 | Ст3сп | Контракт | 13 | 150x150 | Открытая |  | 167,248 | 1,8 | 0,4 | 166.848 |  |  |  | 2 | 1563 | 1 | 354 | 369 | 369 | 365 | 356 | 358 | 165 | 12 | 3 | 1950 | 9 | 360 | 420 | 190 |  | Открытая | 0,01 | 6:10:00 | 1543 | 6:10:00 | 1544 | 6:29:29 | 0.1883 | 0.2049 | 0.7113 | 0.0017 | 0.0138 | 0.0351 | 0.0089 | 0.0136 | 0.0005 | 0.0017 | 0.0004 |  | 0.0008 | 0.0019 | 0.0024 | 0.0008 | 0.0061 |  |  | 0.0021 |  | 0.0002 | 0.0029 | 0.316 |  | RHI DELTEK D99 |  | RHI JUSTAL DS1015
178 | 12004142 | 15.06.2020 | 166,848 | Ст3сп | Контракт | 15 | 150x150 | Открытая |  | 167,248 | 1,8 | 0,4 | 166.848 |  |  |  | 3 | 1560 | 1 | 420 | 436 | 436 | 430 | 422 |  | 165 | 12 | 3 | 1950 | 9 | 360 | 420 | 200 |  | Открытая |  | 7:43:00 | 1540 | 7:43:00 | 1537 | 8:03:51 | 0.1955 | 0.2048 | 0.7178 | 0.003 | 0.0127 | 0.0319 | 0.0087 | 0.0151 | 0.0005 | 0.0018 | 0.0003 |  | 0.0009 | 0.0017 | 0.0024 | 0.0008 | 0.0065 |  |  | 0.0022 |  | 0.0002 | 0.0016 | 0.324 |  | RHI DELTEK D99 |  | RHI JUSTAL DS1015 |  | 7:35 6 ручей прорыв на запуске
184 | 12004148 | 15.06.2020 | 162,624 | Ст3сп | Контракт | 21 | 150x150 | Открытая |  | 163,024 | 1,8 | 0,4 | 162.624 |  |  |  | 12 | 1560 | 1 | 595 | 615 | 618 | 609 | 597 | 472 | 165 | 12 | 3 | 1950 | 9 | 360 | 420 | 190 |  | Открытая | 0,02 | 12:33:00 | 1537 | 12:33:00 | 1536 | 12:46:24 | 0.1874 | 0.1815 | 0.6942 | 0.0043 | 0.0153 | 0.0424 | 0.0207 | 0.0373 | 0.001 | 0.005 | 0.0003 |  | 0.0008 | 0.0016 | 0.0023 | 0.0006 | 0.006 |  |  | 0.002 |  | 0.0002 | 0.0012 | 0.317 |  | RHI DELTEK D99 |  | RHI JUSTAL DS1015
185 | 12004149 | 15.06.2020 | 158,4 | Ст3сп | Контракт | 22 | 150x150 | Открытая |  | 158,8 | 1,8 | 0,4 | 158.4 |  |  |  | 1 | 1560 | 1 | 620 | 643 | 645 | 637 | 622 | 497 | 165 | 12 | 3 | 1950 | 9 | 360 | 420 | 190 |  | Открытая | 0,02 | 13:16:00 | 1537 | 13:16:00 | 1539 | 13:28:18 | 0.1958 | 0.1869 | 0.7197 | 0.0037 | 0.0075 | 0.0374 | 0.0211 | 0.0324 | 0.0009 | 0.003 | 0.0003 |  | 0.0008 | 0.0015 | 0.0023 | 0.0005 | 0.0064 |  |  | 0.0021 |  | 0.0001 | 0.0043 | 0.328 |  | RHI DELTEK D99 |  | RHI JUSTAL DS1015
192 | 12004156 | 15.06.2020 | 164,736 | Ст3сп | Контракт | 29 | 150x150 | Открытая |  | 165,136 | 1,8 | 0,4 | 164.736 |  |  |  | 2 | 1559 | 1 | 814 | 845 | 841 | 826 | 814 | 618 | 165 | 12 | 3 | 1950 | 9 | 360 | 420 | 190 |  | Открытая | 0,02 | 18:43:00 | 1539 | 18:43:00 | 1540 | 18:25:34 | 0.1959 | 0.1927 | 0.7054 | 0.007 | 0.0231 | 0.0433 | 0.0186 | 0.0313 | 0.0009 | 0.0028 | 0.0003 |  | 0.0008 | 0.0019 | 0.0019 | 0.0004 | 0.0048 |  |  | 0.0021 |  | 0.0001 | 0.0036 | 0.326 |  | RHI DELTEK D99 |  | RHI JUSTAL DS1015
194 | 12004158 | 15.06.2020 | 162,624 | Ст3сп | Контракт | 31 | 150x150 | Открытая |  | 163,024 | 1,8 | 0,4 | 162.624 |  |  |  | 12 | 1559 | 1 | 871 | 902 | 898 | 879 | 869 | 734 | 165 | 13 | 3 | 1950 | 9 | 360 | 450 | 170 |  | Открытая | 0,01 | 19:40:00 | 1539 | 19:40:00 | 1538 | 19:51:07 | 0.1887 | 0.2006 | 0.7131 | 0.0091 | 0.0179 | 0.0397 | 0.0191 | 0.0334 | 0.001 | 0.0026 | 0.0004 |  | 0.0009 | 0.0019 | 0.0021 | 0.0015 | 0.0044 |  |  | 0.0022 |  | 0.0002 | 0.0018 | 0.32 |  | RHI DELTEK D99 |  | RHI JUSTAL DS1015
210 | 12004174 | 16.06.2020 | 168,879 | Ст3сп | Контракт | 47 | 150x150 | Открытая |  | 175,379 | 1,8 | 0,4 | 174.979 |  | 4,2 |  | 3 | 1573 | 1 | 1415 | 1461 | 1455 | 1337 |  | 1225 | 180 | 7 | 3 | 1950 | 9 | 340 | 380 | 150 |  | Открытая | 0,01 | 9:20:00 | 1543 | 9:20:00 | 1543 | 9:38:41 | 0.1914 | 0.1726 | 0.6989 | 0.0115 | 0.0155 | 0.0417 | 0.0219 | 0.0377 | 0.0011 | 0.0037 | 0.0004 |  | 0.0009 | 0.0025 | 0.002 | 0.0008 | 0.0047 |  |  | 0.0024 |  | 0.0001 | 0.0011 | 0.321 |  | RHI DELTEK D99 |  | RHI JUSTAL DS1015
212 | 12004176 | 16.06.2020 | 166,98 | Арм500 | ГОСТ 34028-2016 | 2 | 180x180 | Открытая |  | 167,38 | 1,8 | 0,4 | 166.98 |  |  |  | 2 | 1571 | 4 | 6265 | 58 | 55 | 55 | 3593 | 6766 | 190 | 13 | 2 | 2155 | 9 | 310 | 340 | 110 |  | Открытая | 0,03 | 23:18:00 | 1544 | 23:18:00 | 1541 | 23:33:13 | 0.2048 | 0.1813 | 0.7112 | 0.0042 | 0.0182 | 0.0437 | 0.0231 | 0.0474 | 0.001 | 0.0029 | 0.0004 |  | 0.0008 | 0.0017 | 0.0027 | 0.001 | 0.0067 |  |  | 0.0022 |  | 0.0001 | 0.0015 | 0.338 |  | RHI DELTEK D99 |  | RHI JUSTAL DS1015
217 | 12004181 | 17.06.2020 | 163,944 | Арм500 | ГОСТ 34028-2016 | 7 | 180x180 | Открытая |  | 164,344 | 1,8 | 0,4 | 163.944 |  |  |  | 2 | 1565 | 4 | 6401 | 191 | 191 | 191 | 3729 | 6905 | 190 | 13 | 2 | 2155 | 9 | 310 | 340 | 110 |  | Открытая | 0,02 | 3:02:00 | 1545 | 3:02:00 | 1543 | 3:08:52 | 0.2013 | 0.1979 | 0.7279 | 0.0041 | 0.0203 | 0.0397 | 0.0208 | 0.0368 | 0.0013 | 0.0031 | 0.0005 |  | 0.0007 | 0.0019 | 0.0025 | 0.0029 | 0.0082 |  |  | 0.0022 |  | 0.0004 | 0.0042 | 0.335 |  | RHI DELTEK D99 |  | RHI JUSTAL DS1015 |  | Затягивание металлопровода пром.ковша на 0,2м/мин.
254 | 12004218 | 18.06.2020 | 160,908 | Арм500 | ГОСТ 34028-2016 | 4 | 180x180 | Открытая |  | 161,308 | 1,8 | 0,4 | 160.908 |  |  |  | 1 | 1567 | 3 | 7453 | 1258 | 1250 | 1036 | 4775 | 7970 | 190 | 13 | 2 | 2155 | 9 | 300 | 350 | 110 |  | Открытая | 0,01 | 7:46:00 | 1540 | 7:46:00 | 1541 | 7:55:19 | 0.2014 | 0.2151 | 1.0929 | 0.0057 | 0.0105 | 0.0212 | 0.0068 | 0.0106 | 0.0004 | 0.0015 | 0.0005 |  | 0.0013 | 0.003 | 0.003 | 0.001 | 0.0051 |  |  | 0.0026 |  | 0.0003 | 0.0017 | 0.39 |  | RHI DELTEK D99 |  | RHI JUSTAL DS1015
255 | 12004219 | 18.06.2020 | 163,944 | Арм500 | ГОСТ 34028-2016 | 5 | 180x180 | Открытая |  | 164,344 | 1,8 | 0,4 | 163.944 |  |  |  | 12 | 1567 | 3 | 7481 | 1285 | 1277 | 1063 | 4803 | 7997 | 190 | 13 | 2 | 2155 | 9 | 300 | 350 | 110 |  | Открытая | 0,01 | 8:30:00 | 1537 | 8:30:00 | 1539 | 8:32:37 | 0.1982 | 0.1828 | 1.0307 | 0.011 | 0.0124 | 0.0317 | 0.0164 | 0.0322 | 0.0012 | 0.0024 | 0.0006 |  | 0.001 | 0.0029 | 0.0026 | 0.0011 | 0.0054 |  |  | 0.0027 |  | 0.0001 | 0.0036 | 0.381 |  | RHI DELTEK D99 |  | RHI JUSTAL DS1015
256 | 12004220 | 18.06.2020 | 166,98 | Арм500 | ГОСТ 34028-2016 | 6 | 180x180 | Открытая |  | 167,38 | 1,8 | 0,4 | 166.98 |  |  |  | 7 | 1570 | 3 | 7508 | 1315 | 1304 | 1091 | 4830 | 8024 | 190 | 13 | 2 | 2155 | 9 | 300 | 350 | 110 |  | Открытая | 0,01 | 9:13:00 | 1541 | 9:13:00 | 1540 | 9:15:33 | 0.193 | 0.1774 | 1.0164 | 0.0077 | 0.0176 | 0.0418 | 0.0194 | 0.0422 | 0.0012 | 0.0028 | 0.0007 |  | 0.0009 | 0.0031 | 0.0028 | 0.0008 | 0.0067 |  |  | 0.0039 |  | 0.0001 | 0.0026 | 0.376 |  | RHI DELTEK D99 |  | RHI JUSTAL DS1015
270 | 12004234 | 18.06.2020 | 170,016 | Арм500 | ГОСТ 34028-2016 | 20 | 180x180 | Открытая |  | 170,416 | 1,8 | 0,4 | 170.016 |  |  |  | 5 | 1560 | 3 | 7893 | 1713 | 1687 | 1467 | 5218 | 8413 | 200 | 13 | 2 | 2155 | 9 | 320 | 350 | 110 |  | Открытая | 0,01 | 18:54:00 | 1536 | 18:54:00 | 1537 | 18:58:27 | 0.1996 | 0.2038 | 1.0067 | 0.0054 | 0.0136 | 0.0287 | 0.0068 | 0.0099 | 0.0004 | 0.0017 | 0.0005 |  | 0.0011 | 0.0023 | 0.0043 | 0.0009 | 0.0063 |  |  | 0.0025 |  | 0.0002 | 0.0026 | 0.375 |  | RHI DELTEK D99 |  | RHI JUSTAL DS1015
271 | 12004235 | 18.06.2020 | 166,98 | Арм500 | ГОСТ 34028-2016 | 21 | 180x180 | Открытая |  | 167,38 | 1,8 | 0,4 | 166.98 |  |  |  | 12 | 1565 | 3 | 7917 | 1740 | 1717 | 1494 | 5246 | 8443 | 200 | 13 | 2 | 2155 | 9 | 320 | 350 | 110 |  | Открытая | 0,01 | 19:36:00 | 1539 | 19:36:00 | 1538 | 19:41:15 | 0.1953 | 0.1888 | 1.0078 | 0.0042 | 0.0132 | 0.0279 | 0.0069 | 0.0105 | 0.0004 | 0.0017 | 0.0005 |  | 0.001 | 0.0026 | 0.0027 | 0.0009 | 0.0067 |  |  | 0.0026 |  | 0.0002 | 0.0018 | 0.371 |  | RHI DELTEK D99 |  | RHI JUSTAL DS1015
272 | 12004236 | 18.06.2020 | 163,944 | Арм500 | ГОСТ 34028-2016 | 22 | 180x180 | Открытая |  | 164,344 | 1,8 | 0,4 | 163.944 |  |  |  | 2 | 1560 | 3 | 7945 | 1768 | 1744 | 1521 | 5273 | 8470 | 200 | 13 | 2 | 2155 | 9 | 320 | 350 | 110 |  | Открытая | 0,01 | 20:18:00 | 1542 | 20:18:00 | 1541 | 20:27:49 | 0.1973 | 0.1768 | 1.0145 | 0.0043 | 0.0134 | 0.0302 | 0.0066 | 0.0108 | 0.0004 | 0.0017 | 0.0006 |  | 0.0008 | 0.0028 | 0.003 | 0.001 | 0.0074 |  |  | 0.0024 |  | 0.0002 | 0.006 | 0.374 |  | RHI DELTEK D99 |  | RHI JUSTAL DS1015
273 | 12004237 | 18.06.2020 | 163,944 | Арм500 | ГОСТ 34028-2016 | 23 | 180x180 | Открытая |  | 164,344 | 1,8 | 0,4 | 163.944 |  |  |  | 1 | 1558 | 3 | 7972 | 1795 | 1772 | 1549 | 5300 | 8497 | 200 | 13 | 2 | 2155 | 9 | 320 | 350 | 110 |  | Открытая | 0,01 | 20:58:00 | 1535 | 20:58:00 | 1537 | 21:18:10 | 0.1888 | 0.2051 | 0.9959 | 0.0025 | 0.0172 | 0.0289 | 0.0071 | 0.0103 | 0.0004 | 0.0015 | 0.0004 |  | 0.001 | 0.0026 | 0.0032 | 0.0009 | 0.0051 |  |  | 0.0024 |  | 0.0002 | 0.0028 | 0.363 |  | RHI DELTEK D99 |  | RHI JUSTAL DS1015
282 | 12004246 | 19.06.2020 | 166,98 | Арм500 | ГОСТ 34028-2016 | 32 | 180x180 | Открытая |  | 167,38 | 1,8 | 0,4 | 166.98 |  |  |  | 2 | 1561 | 3 | 8224 | 2047 | 2024 | 1801 | 5552 | 8740 | 200 | 13 | 2 | 2155 | 9 | 320 | 350 | 110 |  | Открытая | 0,01 | 3:13:00 | 1540 | 3:13:00 | 1541 | 3:40:23 | 0.198 | 0.1988 | 0.9852 | 0.0029 | 0.0103 | 0.0286 | 0.0068 | 0.0095 | 0.0003 | 0.0013 | 0.0004 |  | 0.001 | 0.0023 | 0.0028 | 0.001 | 0.0056 |  |  | 0.0023 |  | 0.0002 | 0.0045 | 0.37 |  | RHI DELTEK D99 |  | RHI JUSTAL DS1015
283 | 12004247 | 19.06.2020 | 166,98 | Арм500 | ГОСТ 34028-2016 | 33 | 180x180 | Открытая |  | 167,38 | 1,8 | 0,4 | 166.98 |  |  |  | 1 | 1561 | 3 | 8251 | 2074 | 2054 | 1828 | 5579 | 8767 | 200 | 13 | 2 | 2155 | 9 | 320 | 350 | 110 |  | Открытая | 0,01 | 3:55:00 | 1541 | 3:55:00 | 1539 | 4:07:47 | 0.1972 | 0.2088 | 1.0126 | 0.0041 | 0.0128 | 0.0356 | 0.0084 | 0.0107 | 0.0004 | 0.0018 | 0.0005 |  | 0.0011 | 0.0028 | 0.0027 | 0.0011 | 0.0053 |  |  | 0.0025 |  | 0.0001 | 0.0027 | 0.375 |  | RHI DELTEK D99 |  | RHI JUSTAL DS1015
292 | 12004256 | 19.06.2020 | 166,98 | Арм500 | ГОСТ 34028-2016 | 42 | 180x180 | Открытая |  | 167,38 | 1,8 | 0,4 | 166.98 |  |  |  | 10 | 1558 | 3 | 8509 | 2329 | 2309 | 2025 | 5840 | 9019 | 200 | 12 | 2 | 2155 | 9 | 310 | 350 | 120 |  | Открытая | 0,01 | 10:21:00 | 1535 | 10:21:00 | 1533 | 10:32:04 | 0.1906 | 0.1923 | 0.9993 | 0.0032 | 0.0185 | 0.0379 | 0.0201 | 0.037 | 0.0009 | 0.0033 | 0.0006 |  | 0.001 | 0.0026 | 0.0029 | 0.0009 | 0.0049 |  |  | 0.0027 |  | 0.0001 | 0.0015 | 0.37 |  | RHI DELTEK D99 |  | RHI JUSTAL DS1015
302 | 12004266 | 19.06.2020 | 160,908 | 25Г2С | ГОСТ 5781-82 | 1 | 180x180 | Открытая |  | 162,208 | 1,8 | 0,4 | 161.808 |  |  |  | 12 | 1571 | 1 | 8761 | 2614 | 2588 | 2314 | 6123 | 9290 | 200 | 12 | 2 | 2155 | 9 | 240 | 260 | 85 |  | Открытая | 0,06 | 18:05:00 | 1533 | 18:05:00 | 1532 | 18:32:51 | 0.2743 | 0.6259 | 1.5517 | 0.0058 | 0.0239 | 0.0666 | 0.0206 | 0.043 | 0.0013 | 0.004 | 0.0006 |  | 0.0022 | 0.0049 | 0.0037 | 0.0009 | 0.008 |  |  | 0.0036 |  | 0.0001 | 0.002 | 0.596 |  | RHI DELTEK D99 |  | RHI JUSTAL DS1015 |  | Запуск серии
303 | 12004267 | 19.06.2020 | 166,98 | 25Г2С | ГОСТ 5781-82 | 2 | 180x180 | Открытая |  | 167,38 | 1,8 | 0,4 | 166.98 |  |  |  | 1 | 1560 | 1 | 8788 | 2642 | 2619 | 2341 | 6150 | 9317 | 200 | 13 | 2 | 2155 | 9 | 240 | 260 | 80 |  | Открытая | 0,01 | 19:02:00 | 1526 | 19:02:00 | 1524 | 19:14:13 | 0.2675 | 0.6457 | 1.527 | 0.0108 | 0.0207 | 0.077 | 0.0213 | 0.0399 | 0.0012 | 0.0033 | 0.0006 |  | 0.002 | 0.005 | 0.0033 | 0.0012 | 0.0067 |  |  | 0.0036 |  | 0.0001 | 0.0036 | 0.587 |  | RHI DELTEK D99 |  | RHI JUSTAL DS1015
304 | 12004268 | 19.06.2020 | 163,944 | 25Г2С | ГОСТ 5781-82 | 3 | 180x180 | Открытая |  | 164,344 | 1,8 | 0,4 | 163.944 |  |  |  | 5 | 1559 | 1 | 8816 | 2669 | 2646 | 2368 | 6177 | 9344 | 200 | 13 | 2 | 2155 | 9 | 240 | 260 | 80 |  | Открытая | 0,02 | 19:45:00 | 1527 | 19:45:00 | 1524 | 19:55:08 | 0.2719 | 0.6209 | 1.5406 | 0.0067 | 0.0206 | 0.08 | 0.021 | 0.0468 | 0.001 | 0.0037 | 0.0006 |  | 0.0021 | 0.0052 | 0.0039 | 0.0009 | 0.0068 |  |  | 0.0036 |  | 0.0001 | 0.0026 | 0.591 |  | RHI DELTEK D99 |  | RHI JUSTAL DS1015
305 | 12004269 | 19.06.2020 | 170,016 | 25Г2С | ГОСТ 5781-82 | 4 | 180x180 | Открытая |  | 170,416 | 1,8 | 0,4 | 170.016 |  |  |  | 2 | 1564 | 1 | 8846 | 2696 | 2673 | 2399 | 6205 | 9371 | 200 | 13 | 2 | 2155 | 9 | 240 | 260 | 80 |  | Открытая | 0,02 | 20:30:00 | 1530 | 20:30:00 | 1532 | 20:38:13 | 0.2843 | 0.6485 | 1.5336 | 0.0088 | 0.0201 | 0.0796 | 0.0221 | 0.0485 | 0.0011 | 0.0037 | 0.0007 |  | 0.0024 | 0.005 | 0.0046 | 0.0014 | 0.0079 |  |  | 0.0035 |  | 0.0002 | 0.0045 | 0.605 |  | RHI DELTEK D99 |  | RHI JUSTAL DS1015
306 | 12004270 | 19.06.2020 | 163,944 | 25Г2С | ГОСТ 5781-82 | 5 | 180x180 | Открытая |  | 164,344 | 1,8 | 0,4 | 163.944 |  |  |  | 7 | 1562 | 1 | 8873 | 2724 | 2701 | 2426 | 6232 | 9399 | 200 | 13 | 2 | 2155 | 9 | 240 | 260 | 80 |  | Открытая | 0,02 | 21:13:00 | 1532 | 21:13:00 | 1531 | 21:20:18 | 0.2715 | 0.6158 | 1.5555 | 0.007 | 0.0157 | 0.083 | 0.0269 | 0.0465 | 0.0011 | 0.0054 | 0.0007 |  | 0.0021 | 0.0051 | 0.0038 | 0.001 | 0.007 |  |  | 0.0036 |  | 0.0001 | 0.0033 | 0.592 |  | RHI DELTEK D99 |  | RHI JUSTAL DS1015
316 | 12004280 | 20.06.2020 | 173,052 | 25Г2С | ГОСТ 5781-82 | 15 | 180x180 | Открытая |  | 173,452 | 1,8 | 0,4 | 173.052 |  |  |  | 7 | 1553 | 1 | 9107 | 3024 | 2995 | 2717 | 6527 | 9687 | 200 | 13 | 2 | 2155 | 9 | 240 | 260 | 80 |  | Открытая | 0,01 | 4:30:00 | 1530 | 4:30:00 | 1529 | 4:35:49 | 0.2899 | 0.6302 | 1.5685 | 0.0147 | 0.0198 | 0.0467 | 0.0298 | 0.0521 | 0.0013 | 0.0043 | 0.0006 |  | 0.0022 | 0.0054 | 0.0046 | 0.0006 | 0.0078 |  |  | 0.0039 |  | 0.0001 | 0.004 | 0.614 |  | RHI DELTEK D99 |  | RHI JUSTAL DS1015
317 | 12004281 | 20.06.2020 | 163,944 | 25Г2С | ГОСТ 5781-82 | 16 | 180x180 | Открытая |  | 164,344 | 1,8 | 0,4 | 163.944 |  |  |  | 12 | 1551 | 1 | 9134 | 3052 | 3022 | 2745 | 6554 | 9714 | 200 | 13 | 2 | 2155 | 9 | 260 | 280 | 90 |  | Открытая | 0,01 | 5:12:00 | 1527 | 5:12:00 | 1526 | 5:15:23 | 0.2734 | 0.6142 | 1.544 | 0.0128 | 0.0177 | 0.0479 | 0.0225 | 0.0388 | 0.0015 | 0.0034 | 0.0006 |  | 0.0022 | 0.0052 | 0.0032 | 0.0008 | 0.0074 |  |  | 0.0039 |  | 0.0001 | 0.0049 | 0.592 |  | RHI DELTEK D99 |  | RHI JUSTAL DS1015
318 | 12004282 | 20.06.2020 | 170,016 | 25Г2С | ГОСТ 5781-82 | 17 | 180x180 | Открытая |  | 170,416 | 1,8 | 0,4 | 170.016 |  |  |  | 2 | 1551 | 1 | 9165 | 3079 | 3050 | 2772 | 6584 | 9742 | 200 | 13 | 2 | 2155 | 9 | 260 | 280 | 90 |  | Открытая | 0,02 | 5:53:00 | 1526 | 5:53:00 | 1528 | 5:57:37 | 0.2668 | 0.626 | 1.5367 | 0.0082 | 0.017 | 0.0496 | 0.0205 | 0.0347 | 0.0022 | 0.003 | 0.0006 |  | 0.0023 | 0.005 | 0.0035 | 0.0011 | 0.0065 |  |  | 0.0038 |  | 0.0002 | 0.0044 | 0.586 |  | RHI DELTEK D99 |  | RHI JUSTAL DS1015
284 | 12004248 | 19.06.2020 | 163,944 | Арм500 | ГОСТ 34028-2016 | 34 | 180x180 | Открытая |  | 164,344 | 1,8 | 0,4 | 163.944 |  |  |  | 7 | 1560 | 3 | 8279 | 2101 | 2081 | 1855 | 5607 | 8795 | 200 | 13 | 2 | 2155 | 9 | 320 | 350 | 110 |  | Открытая | 0,01 | 4:35:00 | 1533 | 4:35:00 | 1534 | 4:54:58 | 0.1905 | 0.1935 | 0.998 | 0.0048 | 0.013 | 0.0231 | 0.0093 | 0.0113 | 0.0004 | 0.0019 | 0.0005 |  | 0.0009 | 0.0027 | 0.003 | 0.0008 | 0.0065 |  |  | 0.0025 |  | 0.0001 | 0.002 | 0.364 |  | RHI DELTEK D99 |  | RHI JUSTAL DS1015
285 | 12004249 | 19.06.2020 | 157,872 | Арм500 | ГОСТ 34028-2016 | 35 | 180x180 | Открытая |  | 158,272 | 1,8 | 0,4 | 157.872 |  |  |  | 5 | 1560 | 3 | 8306 | 2126 | 2109 | 1883 | 5634 | 8819 | 200 | 13 | 2 | 2155 | 9 | 320 | 350 | 110 |  | Открытая | 0,01 | 5:15:00 | 1538 | 5:15:00 | 1541 | 5:41:08 | 0.2008 | 0.1894 | 1.0061 | 0.0032 | 0.0144 | 0.0388 | 0.0237 | 0.031 | 0.0011 | 0.0028 | 0.0006 |  | 0.0011 | 0.0027 | 0.0032 | 0.001 | 0.0067 |  |  | 0.0027 |  | 0.0002 | 0.001 | 0.381 |  | RHI DELTEK D99 |  | RHI JUSTAL DS1015
289 | 12004253 | 19.06.2020 | 170,016 | Арм500 | ГОСТ 34028-2016 | 39 | 180x180 | Открытая |  | 170,566 | 1,8 | 0,4 | 170.166 |  |  |  | 7 | 1566 | 3 | 8424 | 2250 | 2230 | 1943 | 5755 | 8940 | 200 | 12 | 2 | 2155 | 9 | 310 | 350 | 120 |  | Открытая | 0,03 | 8:09:00 | 1542 | 8:09:00 | 1543 | 8:15:17 | 0.2068 | 0.2006 | 1.0079 | 0.0035 | 0.0243 | 0.0487 | 0.0268 | 0.0409 | 0.0012 | 0.0049 | 0.0006 |  | 0.0012 | 0.003 | 0.003 | 0.0012 | 0.0059 |  |  | 0.0027 |  | 0.0003 | 0.0022 | 0.391 |  | RHI DELTEK D99 |  | RHI JUSTAL DS1015 |  | Р№4 запуск
297 | 12004261 | 19.06.2020 | 160,908 | Арм500 | ГОСТ 34028-2016 | 47 | 180x180 | Открытая |  | 161,308 | 1,8 | 0,4 | 160.908 |  |  |  | 12 | 1557 | 3 | 8646 | 2472 | 2442 | 2168 | 5980 | 9153 | 200 | 13 | 2 | 2155 | 9 | 310 | 350 | 120 |  | Открытая | 0,01 | 13:50:00 | 1536 | 13:50:00 | 1536 | 13:56:59 | 0.1945 | 0.1981 | 0.995 | 0.0037 | 0.0146 | 0.0508 | 0.0224 | 0.0395 | 0.001 | 0.0031 | 0.0005 |  | 0.0011 | 0.0027 | 0.0029 | 0.0007 | 0.0053 |  |  | 0.0024 |  | 0.0001 | 0.0024 | 0.376 |  | RHI DELTEK D99 |  | RHI JUSTAL DS1015 |  | Падение скоростей разливки на 0,2м.мин
298 | 12004262 | 19.06.2020 | 160,908 | Арм500 | ГОСТ 34028-2016 | 48 | 180x180 | Открытая |  | 161,308 | 1,8 | 0,4 | 160.908 |  |  |  | 1 | 1560 | 3 | 8670 | 2499 | 2470 | 2195 | 6007 | 9180 | 200 | 12 | 2 | 2155 | 9 | 310 | 350 | 120 |  | Открытая | 0,01 | 14:33:00 | 1536 | 14:33:00 | 1536 | 14:40:42 | 0.2043 | 0.1944 | 1.0079 | 0.0038 | 0.0111 | 0.0505 | 0.0222 | 0.0355 | 0.001 | 0.0036 | 0.0005 |  | 0.0011 | 0.0026 | 0.003 | 0.0015 | 0.0058 |  |  | 0.0026 |  | 0.0002 | 0.0011 | 0.387 |  | RHI DELTEK D99 |  | RHI JUSTAL DS1015
299 | 12004263 | 19.06.2020 | 163,944 | Арм500 | ГОСТ 34028-2016 | 49 | 180x180 | Открытая |  | 164,344 | 1,8 | 0,4 | 163.944 |  |  |  | 7 | 1559 | 3 | 8697 | 2526 | 2497 | 2226 | 6035 | 9204 | 200 | 12 | 2 | 2155 | 9 | 310 | 350 | 120 |  | Открытая | 0,01 | 15:15:00 | 1537 | 15:15:00 | 1539 | 15:23:15 | 0.1941 | 0.1879 | 1.0092 | 0.0068 | 0.0136 | 0.0491 | 0.0199 | 0.0294 | 0.0012 | 0.0028 | 0.0006 |  | 0.0009 | 0.0028 | 0.0027 | 0.0015 | 0.0076 |  |  | 0.0026 |  | 0.0001 | 0.002 | 0.377 |  | RHI DELTEK D99 |  | RHI JUSTAL DS1015
309 | 12004273 | 19.06.2020 | 170,016 | 25Г2С | ГОСТ 5781-82 | 8 | 180x180 | Открытая |  | 170,416 | 1,8 | 0,4 | 170.016 |  |  |  | 5 | 1554 | 1 |  | 2818 | 2795 | 2520 | 6323 | 9493 | 200 | 13 | 2 | 2155 | 9 | 240 | 260 | 80 |  | Открытая | 0,02 | 23:26:00 | 1526 | 23:26:00 | 1529 | 23:28:15 | 0.2698 | 0.648 | 1.5252 | 0.0087 | 0.0167 | 0.0796 | 0.0201 | 0.0462 | 0.001 | 0.0032 | 0.0006 |  | 0.0024 | 0.0047 | 0.0042 | 0.001 | 0.0073 |  |  | 0.0036 |  | 0.0001 | 0.0019 | 0.589 |  | RHI DELTEK D99 |  | RHI JUSTAL DS1015
311 | 12004275 | 20.06.2020 | 179,124 | 25Г2С | ГОСТ 5781-82 | 10 | 180x180 | Открытая |  | 179,524 | 1,8 | 0,4 | 179.124 |  |  |  | 7 | 1554 | 1 | 8964 | 2879 | 2855 | 2578 | 6384 | 9551 | 200 | 13 | 2 | 2155 | 9 | 240 | 260 | 80 |  | Открытая | 0,01 | 1:02:00 | 1528 | 1:02:00 | 1530 | 1:03:55 | 0.278 | 0.6367 | 1.5466 | 0.007 | 0.017 | 0.0783 | 0.0197 | 0.0453 | 0.0011 | 0.0029 | 0.0006 |  | 0.0025 | 0.0046 | 0.0033 | 0.0007 | 0.0072 |  |  | 0.0037 |  | 0.0002 | 0.0043 | 0.599 |  | RHI DELTEK D99 |  | RHI JUSTAL DS1015
312 | 12004276 | 20.06.2020 | 166,98 | 25Г2С | ГОСТ 5781-82 | 11 | 180x180 | Открытая |  | 167,38 | 1,8 | 0,4 | 166.98 |  |  |  | 12 | 1554 | 1 | 8992 | 2909 | 2883 | 2605 | 6411 | 9578 | 200 | 13 | 2 | 2155 | 9 | 240 | 260 | 80 |  | Открытая | 0,01 | 1:46:00 | 1529 | 1:46:00 | 1528 | 1:47:23 | 0.2795 | 0.6501 | 1.5424 | 0.0074 | 0.0151 | 0.083 | 0.0227 | 0.0517 | 0.0011 | 0.0032 | 0.0006 |  | 0.0025 | 0.0046 | 0.0035 | 0.0012 | 0.0075 |  |  | 0.0037 |  | 0.0002 | 0.0031 | 0.602 |  | RHI DELTEK D99 |  | RHI JUSTAL DS1015
319 | 12004283 | 20.06.2020 | 163,944 | 25Г2С | ГОСТ 5781-82 | 18 | 180x180 | Открытая |  | 164,344 | 1,8 | 0,4 | 163.944 |  |  |  | 5 | 1550 | 1 | 9192 | 3109 | 3077 | 2796 | 6612 | 9769 | 200 | 13 | 2 | 2155 | 9 | 260 | 280 | 90 |  | Открытая | 0,02 | 6:34:00 | 1530 | 6:34:00 | 1530 | 6:36:27 | 0.269 | 0.615 | 1.5228 | 0.0069 | 0.0208 | 0.0496 | 0.0211 | 0.0358 | 0.0015 | 0.003 | 0.0006 |  | 0.0023 | 0.0049 | 0.0043 | 0.0009 | 0.0062 |  |  | 0.0036 |  | 0.0002 | 0.0026 | 0.584 |  | RHI DELTEK D99 |  | RHI JUSTAL DS1015 |  | Прожиг шибера
333 | 12004297 | 20.06.2020 | 160,908 | 25Г2С | ГОСТ 5781-82 | 32 | 180x180 | Открытая |  | 161,308 | 1,8 | 0,4 | 160.908 |  |  |  | 5 | 1555 | 1 | 9581 | 3486 | 3456 | 3185 | 6997 | 10151 | 200 | 7 | 2 | 2155 | 9 | 290 | 320 | 100 |  | Открытая | 0,01 | 16:20:00 | 1526 | 16:20:00 | 1529 | 16:35:29 | 0.2592 | 0.6303 | 1.5232 | 0.0125 | 0.0193 | 0.0546 | 0.0233 | 0.048 | 0.0017 | 0.0043 | 0.0007 |  | 0.0018 | 0.0051 | 0.0032 | 0.0019 | 0.0077 |  |  | 0.0034 |  | 0.0003 | 0.0026 | 0.576 |  | RHI DELTEK D99 |  | RHI JUSTAL DS1015
334 | 12004298 | 20.06.2020 | 169,927 | 25Г2С | ГОСТ 5781-82 | 33 | 180x180 | Открытая |  | 170,327 | 1,8 | 0,4 | 169.927 |  |  |  | 7 | 1557 | 1 | 9608 | 3513 | 3484 | 3215 | 7024 | 10182 | 200 | 7 | 2 | 2155 | 9 | 290 | 320 | 100 |  | Открытая | 0,01 | 17:05:00 | 1530 | 17:05:00 | 1528 | 17:35:00 | 0.2764 | 0.6257 | 1.4163 | 0.0111 | 0.0223 | 0.0487 | 0.0265 | 0.0425 | 0.0016 | 0.0032 | 0.0006 |  | 0.0024 | 0.0048 | 0.0029 | 0.0008 | 0.0074 |  |  | 0.0034 |  | 0.0001 | 0.0016 | 0.575 |  | RHI DELTEK D99 |  | RHI JUSTAL DS1015
335 | 12004299 | 20.06.2020 | 160,908 | 25Г2С | ГОСТ 5781-82 | 34 | 180x180 | Открытая |  | 161,308 | 1,8 | 0,4 | 160.908 |  |  |  | 12 | 1550 | 1 | 9638 | 3537 | 3508 | 3242 | 7052 | 10209 | 200 | 7 | 2 | 2155 | 9 | 290 | 320 | 100 |  | Открытая | 0,01 | 17:50:00 | 1528 | 17:50:00 | 1526 | 18:01:36 | 0.2862 | 0.6494 | 1.5462 | 0.0168 | 0.026 | 0.0581 | 0.0242 | 0.0449 | 0.0013 | 0.0031 | 0.0007 |  | 0.0022 | 0.0058 | 0.0048 | 0.0011 | 0.0085 |  |  | 0.0037 |  | 0.0001 | 0.002 | 0.609 |  | RHI DELTEK D99 |  | RHI JUSTAL DS1015
349 | 12004313 | 21.06.2020 | 163,944 | 25Г2С | ГОСТ 5781-82 | 11 | 180x180 | Открытая |  | 164,344 | 1,8 | 0,4 | 163.944 |  |  |  | 10 | 1558 | 6 | 10009 | 3926 | 3896 | 3634 | 7440 | 10588 | 200 | 13 | 2 | 2155 | 9 | 230 | 250 | 80 |  | Открытая | 0,02 | 4:34:00 | 1530 | 4:34:00 | 1529 | 4:45:47 | 0.2786 | 0.6221 | 1.5555 | 0.0059 | 0.0116 | 0.0391 | 0.0073 | 0.0109 | 0.0005 | 0.0023 | 0.0006 |  | 0.002 | 0.0046 | 0.0027 | 0.0009 | 0.0075 |  |  | 0.0038 |  | 0.0002 | 0.003 | 0.6 |  | RHI DELTEK D99 |  | RHI JUSTAL DS1015
350 | 12004314 | 21.06.2020 | 166,98 | 25Г2С | ГОСТ 5781-82 | 12 | 180x180 | Открытая |  | 167,38 | 1,8 | 0,4 | 166.98 |  |  |  | 2 | 1550 | 6 | 10036 | 3953 | 3924 | 3661 | 7470 | 10616 | 200 | 13 | 2 | 2155 | 9 | 230 | 250 | 80 |  | Открытая | 0,01 | 5:15:00 | 1533 | 5:15:00 | 1531 | 5:26:49 | 0.272 | 0.6265 | 1.55 | 0.0051 | 0.0105 | 0.0384 | 0.0074 | 0.0117 | 0.0005 | 0.0021 | 0.0006 |  | 0.002 | 0.0046 | 0.0026 | 0.0008 | 0.0069 |  |  | 0.0036 |  | 0.0002 | 0.0049 | 0.593 |  | RHI DELTEK D99 |  | RHI JUSTAL DS1015
361 | 12004325 | 21.06.2020 | 163,944 | Арм500 | ГОСТ 34028-2016 | 4 | 180x180 | Открытая |  | 164,344 | 1,8 | 0,4 | 163.944 |  |  |  | 9 | 1575 | 7 | 7806 | 4256 | 4212 | 3952 | 7774 | 7474 | 200 | 13 | 2 | 2155 | 9 | 320 | 350 | 110 |  | Открытая | 0,02 | 13:47:00 | 1539 | 13:47:00 | 1541 | 14:07:34 | 0.1861 | 0.1952 | 0.9965 | 0.0134 | 0.0179 | 0.0447 | 0.0217 | 0.0322 | 0.0009 | 0.0028 | 0.0004 |  | 0.001 | 0.0027 | 0.0028 | 0.001 | 0.0071 |  |  | 0.0027 |  | 0.0001 | 0.0051 | 0.366 |  | RHI DELTEK D99 |  | RHI JUSTAL DS1015
362 | 12004326 | 21.06.2020 | 163,944 | Арм500 | ГОСТ 34028-2016 | 5 | 180x180 | Открытая |  | 164,344 | 1,8 | 0,4 | 163.944 |  |  |  | 2 | 1563 | 7 | 7834 | 4284 | 4240 | 3980 | 7802 | 7502 | 200 | 13 | 2 | 2155 | 9 | 320 | 350 | 110 |  | Открытая | 0,01 | 14:31:00 | 1534 | 14:31:00 | 1534 | 14:51:54 | 0.1947 | 0.1967 | 1.0089 | 0.0103 | 0.0176 | 0.0409 | 0.0226 | 0.0422 | 0.0009 | 0.0029 | 0.0005 |  | 0.0009 | 0.0029 | 0.0022 | 0.0006 | 0.0072 |  |  | 0.0026 |  | 0.0001 | 0.0039 | 0.377 |  | RHI DELTEK D99 |  | RHI JUSTAL DS1015
363 | 12004327 | 21.06.2020 | 166,98 | Арм500 | ГОСТ 34028-2016 | 6 | 180x180 | Открытая |  | 167,38 | 1,8 | 0,4 | 166.98 |  |  |  | 6 | 1565 | 7 | 7864 | 4311 | 4267 | 4007 | 7829 | 7529 | 200 | 13 | 2 | 2155 | 9 | 320 | 350 | 110 |  | Открытая | 0,01 | 15:12:00 | 1539 | 15:12:00 | 1540 | 15:31:46 | 0.1875 | 0.2023 | 0.9964 | 0.0096 | 0.0206 | 0.0483 | 0.0212 | 0.0438 | 0.0011 | 0.003 | 0.0005 |  | 0.001 | 0.0034 | 0.0024 | 0.0008 | 0.0057 |  |  | 0.0027 |  | 0.0001 | 0.0022 | 0.369 |  | RHI DELTEK D99 |  | RHI JUSTAL DS1015
287 | 12004251 | 19.06.2020 | 163,944 | Арм500 | ГОСТ 34028-2016 | 37 | 180x180 | Открытая |  | 165,644 | 1,8 | 0,4 | 165.244 |  |  |  | 10 | 1563 | 3 | 8364 | 2183 | 2166 | 1931 | 5692 | 8874 | 200 | 12 | 2 | 2155 | 9 | 310 | 350 | 120 |  | Открытая | 0,01 | 6:39:00 | 1539 | 6:39:00 | 1536 | 6:52:30 | 0.1912 | 0.1939 | 1.0244 | 0.0043 | 0.021 | 0.0424 | 0.0243 | 0.0355 | 0.0012 | 0.0036 | 0.0006 |  | 0.001 | 0.0028 | 0.0032 | 0.0008 | 0.0052 |  |  | 0.0026 |  | 0.0001 | 0.0043 | 0.376 |  | RHI DELTEK D99 |  | RHI JUSTAL DS1015 |  | Р№4 закрыт- неисправность ТПМ (Эл.часть)
293 | 12004257 | 19.06.2020 | 163,944 | Арм500 | ГОСТ 34028-2016 | 43 | 180x180 | Открытая |  | 164,344 | 1,8 | 0,4 | 163.944 |  |  |  | 1 | 1559 | 3 | 8537 | 2356 | 2336 | 2052 | 5868 | 9047 | 200 | 12 | 2 | 2155 | 9 | 310 | 350 | 120 |  | Открытая | 0,01 | 11:05:00 | 1533 | 11:05:00 | 1535 | 11:12:09 | 0.211 | 0.1847 | 1.0071 | 0.0043 | 0.0153 | 0.0382 | 0.0186 | 0.0311 | 0.001 | 0.004 | 0.0006 |  | 0.001 | 0.0027 | 0.0027 | 0.0007 | 0.0064 |  |  | 0.0026 |  | 0.0001 | 0.0014 | 0.391 |  | RHI DELTEK D99 |  | RHI JUSTAL DS1015
295 | 12004259 | 19.06.2020 | 173,052 | Арм500 | ГОСТ 34028-2016 | 45 | 180x180 | Открытая |  | 173,452 | 1,8 | 0,4 | 173.052 |  |  |  | 5 | 1561 | 3 | 8591 | 2414 | 2391 | 2110 | 5925 | 9101 | 200 | 12 | 2 | 2155 | 9 | 310 | 350 | 120 |  | Открытая | 0,01 | 12:25:00 | 1540 | 12:25:00 | 1539 | 12:37:19 | 0.2147 | 0.1997 | 1.0235 | 0.0035 | 0.0186 | 0.0535 | 0.0231 | 0.0432 | 0.0013 | 0.003 | 0.0007 |  | 0.0012 | 0.0029 | 0.0032 | 0.0012 | 0.0043 |  |  | 0.0026 |  | 0.0003 | 0.0027 | 0.402 |  | RHI DELTEK D99 |  | RHI JUSTAL DS1015
301 | 12004265 | 19.06.2020 | 174,293 | Арм500 | ГОСТ 34028-2016 | 51 | 180x180 | Открытая |  | 179,623 | 1,8 | 0,4 | 179.223 |  | 2,2 |  | 2 | 1563 | 3 | 8752 | 2584 | 2558 | 2283 | 6092 | 9259 | 200 | 12 | 2 | 2155 | 9 | 310 | 350 | 120 |  | Открытая | 0,01 | 16:39:00 | 1543 | 16:39:00 | 1542 | 16:49:54 | 0.1862 | 0.1949 | 1.004 | 0.0068 | 0.0239 | 0.0535 | 0.0213 | 0.036 | 0.0012 | 0.0033 | 0.0005 |  | 0.001 | 0.0031 | 0.0027 | 0.001 | 0.0049 |  |  | 0.0029 |  | 0.0001 | 0.0013 | 0.369 |  | RHI DELTEK D99 |  | RHI JUSTAL DS1015 |  | Окончание серии
310 | 12004274 | 20.06.2020 | 173,052 | 25Г2С | ГОСТ 5781-82 | 9 | 180x180 | Открытая |  | 173,602 | 1,8 | 0,4 | 173.202 |  |  |  | 10 | 1561 | 1 | 8937 | 2848 | 2825 | 2547 | 6353 | 9520 | 200 | 13 | 2 | 2155 | 9 | 240 | 260 | 80 |  | Открытая | 0,01 | 0:16:00 | 1528 | 0:16:00 | 1527 | 0:19:47 | 0.2845 | 0.6566 | 1.5511 | 0.0082 | 0.0172 | 0.089 | 0.0219 | 0.0465 | 0.0012 | 0.0035 | 0.0007 |  | 0.0024 | 0.0051 | 0.0038 | 0.001 | 0.0083 |  |  | 0.0039 |  | 0.0001 | 0.0035 | 0.609 |  | RHI DELTEK D99 |  | RHI JUSTAL DS1015 |  | 00:09 запустили ручей №1
314 | 12004278 | 20.06.2020 | 170,016 | 25Г2С | ГОСТ 5781-82 | 13 | 180x180 | Открытая |  | 170,416 | 1,8 | 0,4 | 170.016 |  |  |  | 5 | 1554 | 1 | 9049 | 2967 | 2940 | 2660 | 6469 | 9632 | 200 | 13 | 2 | 2155 | 9 | 240 | 260 | 80 |  | Открытая | 0,01 | 3:10:00 | 1530 | 3:10:00 | 1527 | 3:13:20 | 0.2668 | 0.6351 | 1.5298 | 0.0168 | 0.0158 | 0.0795 | 0.0235 | 0.0504 | 0.0015 | 0.0037 | 0.0006 |  | 0.002 | 0.0049 | 0.0041 | 0.0013 | 0.0073 |  |  | 0.0037 |  | 0.0001 | 0.0029 | 0.585 |  | RHI DELTEK D99 |  | RHI JUSTAL DS1015
321 | 12004285 | 20.06.2020 | 163,944 | 25Г2С | ГОСТ 5781-82 | 20 | 180x180 | Открытая |  | 164,344 | 1,8 | 0,4 | 163.944 |  |  |  | 7 | 1551 | 1 | 9250 | 3167 | 3132 | 2851 | 6666 | 9821 | 200 | 7 | 2 | 2155 | 9 | 290 | 320 | 100 |  | Открытая | 0,01 | 7:55:00 | 1528 | 7:55:00 | 1530 | 8:05:28 | 0.2635 | 0.6245 | 1.5304 | 0.0107 | 0.0193 | 0.0395 | 0.0227 | 0.0421 | 0.0012 | 0.0031 | 0.0006 |  | 0.0022 | 0.005 | 0.0028 | 0.0008 | 0.0065 |  |  | 0.0038 |  | 0.0001 | 0.0016 | 0.581 |  | RHI DELTEK D99 |  | RHI JUSTAL DS1015
323 | 12004287 | 20.06.2020 | 163,944 | 25Г2С | ГОСТ 5781-82 | 22 | 180x180 | Открытая |  | 164,344 | 1,8 | 0,4 | 163.944 |  |  |  | 2 | 1558 | 1 | 9304 | 3222 | 3186 | 2905 | 6721 | 9875 | 200 | 7 | 2 | 2155 | 9 | 290 | 320 | 100 |  | Открытая | 0,01 | 9:15:00 | 1532 | 9:15:00 | 1529 | 9:30:30 | 0.2888 | 0.6345 | 1.5679 | 0.0144 | 0.0172 | 0.0475 | 0.0194 | 0.0402 | 0.0018 | 0.0036 | 0.0006 |  | 0.0021 | 0.005 | 0.0028 | 0.0008 | 0.0071 |  |  | 0.0041 |  | 0.0001 | 0.0028 | 0.614 |  | RHI DELTEK D99 |  | RHI JUSTAL DS1015
330 | 12004294 | 20.06.2020 | 170,016 | 25Г2С | ГОСТ 5781-82 | 29 | 180x180 | Открытая |  | 170,416 | 1,8 | 0,4 | 170.016 |  |  |  | 7 | 1552 | 1 | 9499 | 3410 | 3380 | 3103 | 6912 | 10069 | 200 | 7 | 2 | 2155 | 9 | 290 | 320 | 100 |  | Открытая | 0,01 | 14:10:00 | 1527 | 14:10:00 | 1528 | 14:24:38 | 0.2577 | 0.6432 | 1.5425 | 0.0163 | 0.0184 | 0.0439 | 0.0212 | 0.0431 | 0.0013 | 0.0033 | 0.0007 |  | 0.0021 | 0.0052 | 0.0044 | 0.0015 | 0.0065 |  |  | 0.0036 |  | 0.0001 | 0.0024 | 0.579 |  | RHI DELTEK D99 |  | RHI JUSTAL DS1015
222 | 12004186 | 17.06.2020 | 163,944 | Арм500 | ГОСТ 34028-2016 | 12 | 180x180 | Открытая |  | 164,344 | 1,8 | 0,4 | 163.944 |  |  |  | 2 | 1560 | 4 | 6538 | 331 | 334 | 328 | 3866 | 7042 | 190 | 13 | 2 | 2155 | 9 | 310 | 340 | 100 |  | Открытая | 0,01 | 6:35:00 | 1540 | 6:35:00 | 1539 | 6:44:16 | 0.1902 | 0.194 | 1.0026 | 0.0063 | 0.0159 | 0.0445 | 0.0249 | 0.0383 | 0.0013 | 0.0039 | 0.0005 |  | 0.0008 | 0.0027 | 0.0031 | 0.001 | 0.0062 |  |  | 0.0026 |  | 0.0001 | 0.0011 | 0.372 |  | RHI DELTEK D99 |  | RHI JUSTAL DS1015
224 | 12004188 | 17.06.2020 | 166,98 | Арм500 | ГОСТ 34028-2016 | 14 | 180x180 | Открытая |  | 167,38 | 1,8 | 0,4 | 166.98 |  |  |  | 3 | 1559 | 4 | 6592 | 385 | 392 | 382 | 3920 | 7099 | 180 | 13 | 2 | 2155 | 9 | 310 | 340 | 100 |  | Открытая | 0,01 | 8:03:00 | 1536 | 8:03:00 | 1539 | 8:17:53 | 0.1958 | 0.1867 | 1.0148 | 0.0045 | 0.0102 | 0.0438 | 0.0186 | 0.033 | 0.0012 | 0.0031 | 0.0006 |  | 0.0009 | 0.0026 | 0.0028 | 0.0009 | 0.0053 |  |  | 0.0026 |  | 0.0002 | 0.0017 | 0.378 |  | RHI DELTEK D99 |  | RHI JUSTAL DS1015 |  | Затягивание металлопровода пром.ковша на 0,2м/мин.
231 | 12004195 | 17.06.2020 | 163,944 | Арм500 | ГОСТ 34028-2016 | 21 | 180x180 | Открытая |  | 164,344 | 1,8 | 0,4 | 163.944 |  |  |  | 10 | 1567 | 4 | 6780 | 577 | 592 | 571 | 4108 | 7291 | 200 | 13 | 2 | 2155 | 9 | 310 | 340 | 100 |  | Открытая | 0,01 | 13:08:00 | 1543 | 13:08:00 | 1543 | 13:23:57 | 0.1952 | 0.203 | 0.9908 | 0.0047 | 0.0168 | 0.0527 | 0.027 | 0.0349 | 0.0011 | 0.003 | 0.0005 |  | 0.001 | 0.0025 | 0.0026 | 0.001 | 0.0057 |  |  | 0.0024 |  | 0.0001 | 0.003 | 0.376 |  | RHI DELTEK D99 |  | RHI JUSTAL DS1015
237 | 12004201 | 17.06.2020 | 160,908 | Арм500 | ГОСТ 34028-2016 | 27 | 180x180 | Открытая |  | 161,308 | 1,8 | 0,4 | 160.908 |  |  |  | 1 | 1559 | 4 | 6947 | 747 | 765 | 737 | 4272 | 7461 | 200 | 13 | 2 | 2155 | 9 | 320 | 350 | 100 |  | Открытая | 0,02 | 17:28:00 | 1540 | 17:28:00 | 1537 | 17:41:06 | 0.188 | 0.1925 | 0.9922 | 0.0033 | 0.0125 | 0.0409 | 0.0198 | 0.0356 | 0.0013 | 0.0026 | 0.0004 |  | 0.001 | 0.0025 | 0.003 | 0.001 | 0.0065 |  |  | 0.0024 |  | 0.0003 | 0.0025 | 0.366 |  | RHI DELTEK D99 |  | RHI JUSTAL DS1015
244 | 12004208 | 17.06.2020 | 166,98 | Арм500 | ГОСТ 34028-2016 | 34 | 180x180 | Открытая |  | 167,38 | 1,8 | 0,4 | 166.98 |  |  |  | 7 | 1566 | 4 | 7169 | 974 | 996 |  | 771 | 7688 | 200 | 7 | 2 | 2155 | 9 | 300 | 350 | 100 |  | Открытая | 0,01 | 23:05:00 | 1540 | 23:05:00 | 1538 | 23:24:48 | 0.2037 | 0.185 | 0.9811 | 0.0076 | 0.0243 | 0.0522 | 0.0192 | 0.0335 | 0.0011 | 0.0026 | 0.0005 |  | 0.001 | 0.0029 | 0.0027 | 0.0007 | 0.0057 |  |  | 0.0024 |  | 0.0001 | 0.0013 | 0.382 |  | RHI DELTEK D99 |  | RHI JUSTAL DS1015
245 | 12004209 | 17.06.2020 | 154,836 | Арм500 | ГОСТ 34028-2016 | 35 | 180x180 | Открытая |  | 155,386 | 1,8 | 0,4 | 154.986 |  |  |  | 1 | 1570 | 4 | 7199 | 1005 | 1026 | 780 | 4527 | 7719 | 200 | 7 | 2 | 2155 | 9 | 300 | 350 | 100 |  | Открытая | 0,01 | 0:00:00 | 1539 | 0:00:00 | 1538 | 0:19:57 | 0.2076 | 0.2125 | 1.0177 | 0.0113 | 0.0153 | 0.0492 | 0.027 | 0.0353 | 0.0014 | 0.0037 | 0.0005 |  | 0.0012 | 0.0029 | 0.0027 | 0.0016 | 0.0059 |  |  | 0.0024 |  | 0.0002 | 0.0023 | 0.393 |  | RHI DELTEK D99 |  | RHI JUSTAL DS1015 |  | Запустили ручей №4
250 | 12004214 | 18.06.2020 | 161,92 | УП | ТУ 24.10.61-022-24688283-2020 | 40 | 180x180 | Открытая |  | 170,75 | 1,8 | 0,4 | 170.35 |  | 5,7 |  | 1 | 1582 | 4 | 7338 | 1142 | 1168 | 921 | 4663 | 7854 | 200 | 7 | 2 | 2155 | 9 | 310 | 420 | 140 |  | Открытая | 0,05 | 3:45:00 | 1551 | 3:45:00 | 1554 | 4:00:18 | 0.0637 | 0.1455 | 0.4591 | 0.0051 | 0.013 | 0.037 | 0.0248 | 0.0517 | 0.0012 | 0.0032 | 0.0005 | 0.0102 | 0.0007 | 0.0014 | 0.0028 | 0.0011 | 0.0054 |  |  | 0.002 |  | 0.0001 | 0.0046 |  |  | RHI DELTEK D99 |  | RHI JUSTAL DS1015
252 | 12004216 | 18.06.2020 | 170,016 | Арм500 | ГОСТ 34028-2016 | 2 | 180x180 | Открытая |  | 170,416 | 1,8 | 0,4 | 170.016 |  |  |  | 2 | 1565 | 3 | 7393 | 1197 | 1216 | 978 | 4718 | 7909 | 200 | 7 | 2 | 2155 | 9 | 300 | 350 | 100 |  | Открытая | 0,01 | 6:10:00 | 1541 | 6:10:00 | 1540 | 6:22:04 | 0.2003 | 0.1923 | 0.9921 | 0.0125 | 0.0158 | 0.0497 | 0.0215 | 0.0374 | 0.0011 | 0.003 | 0.0006 |  | 0.0011 | 0.0028 | 0.0025 | 0.0008 | 0.0053 |  |  | 0.0026 |  | 0.0001 | 0.0032 | 0.381 |  | RHI DELTEK D99 |  | RHI JUSTAL DS1015
257 | 12004221 | 18.06.2020 | 163,944 | Арм500 | ГОСТ 34028-2016 | 7 | 180x180 | Открытая |  | 164,344 | 1,8 | 0,4 | 163.944 |  |  |  | 2 | 1568 | 3 | 7535 | 1343 | 1332 | 1118 | 4857 | 8051 | 190 | 13 | 2 | 2155 | 9 | 300 | 350 | 110 |  | Открытая | 0,01 | 9:55:00 | 1540 | 9:55:00 | 1541 | 10:01:20 | 0.1938 | 0.188 | 1.0042 | 0.0102 | 0.0216 | 0.0479 | 0.022 | 0.0419 | 0.0011 | 0.0027 | 0.0007 |  | 0.0009 | 0.0036 | 0.0027 | 0.0008 | 0.0066 |  |  | 0.003 |  | 0.0001 | 0.0058 | 0.376 |  | RHI DELTEK D99 |  | RHI JUSTAL DS1015
325 | 12004289 | 20.06.2020 | 170,016 | 25Г2С | ГОСТ 5781-82 | 24 | 180x180 | Открытая |  | 170,416 | 1,8 | 0,4 | 170.016 |  |  |  | 10 | 1553 | 1 | 9359 | 3276 | 3244 | 2963 | 6775 | 9930 | 200 | 7 | 2 | 2155 | 9 | 290 | 320 | 100 |  | Открытая | 0,01 | 10:40:00 | 1527 | 10:40:00 | 1525 | 10:51:37 | 0.2812 | 0.6368 | 1.5276 | 0.0181 | 0.0185 | 0.0472 | 0.0217 | 0.0415 | 0.0019 | 0.004 | 0.0006 |  | 0.0019 | 0.0051 | 0.0031 | 0.0012 | 0.0062 |  |  | 0.0038 |  | 0.0002 | 0.0014 | 0.599 |  | RHI DELTEK D99 |  | RHI JUSTAL DS1015
326 | 12004290 | 20.06.2020 | 163,944 | 25Г2С | ГОСТ 5781-82 | 25 | 180x180 | Открытая |  | 164,344 | 1,8 | 0,4 | 163.944 |  |  |  | 7 | 1552 | 1 | 9386 | 3304 | 3271 | 2990 | 6803 | 9957 | 200 | 7 | 2 | 2155 | 9 | 290 | 320 | 100 |  | Открытая | 0,01 | 11:20:00 | 1527 | 11:20:00 | 1526 | 11:31:47 | 0.2892 | 0.6527 | 1.5349 | 0.0165 | 0.0192 | 0.0461 | 0.0189 | 0.0385 | 0.0016 | 0.0033 | 0.0006 |  | 0.0022 | 0.005 | 0.0045 | 0.0009 | 0.0071 |  |  | 0.0037 |  | 0.0001 | 0.0023 | 0.61 |  | RHI DELTEK D99 |  | RHI JUSTAL DS1015
327 | 12004291 | 20.06.2020 | 163,944 | 25Г2С | ГОСТ 5781-82 | 26 | 180x180 | Открытая |  | 164,344 | 1,8 | 0,4 | 163.944 |  |  |  | 12 | 1552 | 1 | 9414 | 3331 | 3298 | 3018 | 6830 | 9984 | 200 | 7 | 2 | 2155 | 9 | 290 | 320 | 100 |  | Открытая | 0,03 | 12:05:00 | 1524 | 12:05:00 | 1526 | 12:18:39 | 0.2844 | 0.6254 | 1.5253 | 0.0124 | 0.0191 | 0.0498 | 0.022 | 0.0407 | 0.0017 | 0.003 | 0.0005 |  | 0.0022 | 0.0048 | 0.0029 | 0.0007 | 0.0061 |  |  | 0.0036 |  | 0.0001 | 0.0025 | 0.601 |  | RHI DELTEK D99 |  | RHI JUSTAL DS1015
328 | 12004292 | 20.06.2020 | 163,944 | 25Г2С | ГОСТ 5781-82 | 27 | 180x180 | Открытая |  | 164,344 | 1,8 | 0,4 | 163.944 |  |  |  | 2 | 1553 | 1 | 9441 | 3358 | 3326 | 3045 | 6857 | 10012 | 200 | 7 | 2 | 2155 | 9 | 290 | 320 | 100 |  | Открытая | 0,01 | 12:45:00 | 1529 | 12:45:00 | 1528 | 12:57:35 | 0.2712 | 0.6451 | 1.5328 | 0.0139 | 0.0197 | 0.0529 | 0.0242 | 0.048 | 0.0017 | 0.0033 | 0.0006 |  | 0.0023 | 0.0051 | 0.0031 | 0.0008 | 0.0065 |  |  | 0.0036 |  | 0.0001 | 0.0019 | 0.591 |  | RHI DELTEK D99 |  | RHI JUSTAL DS1015
340 | 12004304 | 20.06.2020 | 163,944 | 25Г2С | ГОСТ 5781-82 | 2 | 180x180 | Открытая |  | 164,344 | 1,8 | 0,4 | 163.944 |  |  |  | 2 | 1560 | 6 | 9775 | 3671 | 3641 | 3382 | 7194 | 10346 | 200 | 13 | 2 | 2155 | 9 | 230 | 250 | 80 |  | Открытая | 0,01 | 22:16:00 | 1529 | 22:16:00 | 1529 | 22:43:32 | 0.2683 | 0.6369 | 1.5573 | 0.0094 | 0.0137 | 0.0622 | 0.0269 | 0.0657 | 0.0115 | 0.004 | 0.0006 | 0.009 | 0.002 | 0.0045 | 0.0032 | 0.0009 | 0.008 |  |  | 0.0036 | 0.0006 | 0.0001 | 0.0033 | 0.592 |  | RHI DELTEK D99 |  | RHI JUSTAL DS1015
341 | 12004305 | 20.06.2020 | 160,908 | 25Г2С | ГОСТ 5781-82 | 3 | 180x180 | Открытая |  | 161,308 | 1,8 | 0,4 | 160.908 |  |  |  | 5 | 1555 | 6 | 9799 | 3698 | 3669 | 3409 | 7222 | 10373 | 200 | 13 | 2 | 2155 | 9 | 230 | 250 | 80 |  | Открытая | 0,01 | 22:58:00 | 1525 | 22:58:00 | 1525 | 23:29:19 | 0.2714 | 0.6248 | 1.5272 | 0.0093 | 0.017 | 0.0778 | 0.0256 | 0.0484 | 0.0017 | 0.004 | 0.0006 |  | 0.002 | 0.0044 | 0.0028 | 0.0008 | 0.0073 |  |  | 0.0034 |  | 0.0001 | 0.0026 | 0.588 |  | RHI DELTEK D99 |  | RHI JUSTAL DS1015
342 | 12004306 | 20.06.2020 | 163,944 | 25Г2С | ГОСТ 5781-82 | 4 | 180x180 | Открытая |  | 164,344 | 1,8 | 0,4 | 163.944 |  |  |  | 7 | 1556 | 6 | 9826 | 3725 | 3699 | 3437 | 7249 | 10397 | 200 | 13 | 2 | 2155 | 9 | 230 | 250 | 80 |  | Открытая | 0,01 | 23:41:00 | 1530 | 23:41:00 | 1529 | 23:52:05 | 0.2736 | 0.6344 | 1.539 | 0.0068 | 0.0179 | 0.0744 | 0.0243 | 0.0544 | 0.0013 | 0.0033 | 0.0006 |  | 0.0021 | 0.0045 | 0.0035 | 0.0008 | 0.007 |  |  | 0.0035 |  | 0.0001 | 0.002 | 0.594 |  | RHI DELTEK D99 |  | RHI JUSTAL DS1015
343 | 12004307 | 21.06.2020 | 170,016 | 25Г2С | ГОСТ 5781-82 | 5 | 180x180 | Открытая |  | 170,416 | 1,8 | 0,4 | 170.016 |  |  |  | 6 | 1561 | 6 | 9854 | 3756 | 3726 | 3467 | 7276 | 10424 | 200 | 13 | 2 | 2155 | 9 | 230 | 250 | 80 |  | Открытая | 0,01 | 0:21:00 | 1532 | 0:21:00 | 1530 | 0:39:17 | 0.2657 | 0.6272 | 1.5341 | 0.0069 | 0.0182 | 0.0702 | 0.0294 | 0.05 | 0.0014 | 0.0069 | 0.0005 |  | 0.002 | 0.0041 | 0.0042 | 0.0009 | 0.0073 |  |  | 0.0034 |  | 0.0003 | 0.0035 | 0.584 |  | RHI DELTEK D99 |  | RHI JUSTAL DS1015 |  | Затягивание металлопровода пром.ковша на 0,2м/мин.
352 | 12004316 | 21.06.2020 | 142,692 | 25Г2С | ГОСТ 5781-82 | 14 | 180x180 | Открытая |  | 143,092 | 1,8 | 0,4 | 142.692 |  |  |  | 12 | 1549 | 6 | 10087 | 4005 | 3975 | 3713 | 7522 | 10664 | 200 | 13 | 2 | 2155 | 9 | 230 | 250 | 80 |  | Открытая | 0,01 | 6:37:00 | 1526 | 6:37:00 | 1525 | 6:46:01 | 0.2831 | 0.6369 | 1.5772 | 0.0084 | 0.0109 | 0.052 | 0.0222 | 0.0432 | 0.001 | 0.0031 | 0.0006 |  | 0.0019 | 0.0045 | 0.0027 | 0.0011 | 0.0069 |  |  | 0.0035 |  | 0.0002 | 0.0021 | 0.61 |  | RHI DELTEK D99 |  | RHI JUSTAL DS1015
259 | 12004223 | 18.06.2020 | 163,944 | Арм500 | ГОСТ 34028-2016 | 9 | 180x180 | Открытая |  | 164,344 | 1,8 | 0,4 | 163.944 |  |  |  | 1 | 1563 | 3 | 7590 | 1397 | 1386 | 1169 | 4912 | 8106 | 190 | 13 | 2 | 2155 | 9 | 300 | 350 | 110 |  | Открытая | 0,02 | 11:20:00 | 1540 | 11:20:00 | 1541 | 11:23:07 | 0.1873 | 0.1947 | 1.0049 | 0.0059 | 0.02 | 0.0418 | 0.0229 | 0.0499 | 0.001 | 0.0032 | 0.0006 |  | 0.001 | 0.0033 | 0.0027 | 0.001 | 0.0058 |  |  | 0.0026 |  | 0.0001 | 0.0028 | 0.369 |  | RHI DELTEK D99 |  | RHI JUSTAL DS1015
266 | 12004230 | 18.06.2020 | 163,944 | Арм500 | ГОСТ 34028-2016 | 16 | 180x180 | Открытая |  | 164,344 | 1,8 | 0,4 | 163.944 |  |  |  | 12 | 1560 | 3 | 7784 | 1598 | 1577 | 1355 | 5106 | 8300 | 190 | 13 | 2 | 2155 | 9 | 300 | 350 | 110 |  | Открытая | 0,02 | 16:08:00 | 1540 | 16:08:00 | 1538 | 16:09:13 | 0.1996 | 0.1813 | 0.9979 | 0.0059 | 0.0198 | 0.0518 | 0.0229 | 0.0416 | 0.0011 | 0.004 | 0.0006 |  | 0.0009 | 0.0031 | 0.0027 | 0.0008 | 0.0068 |  |  | 0.0025 |  | 0.0001 | 0.0044 | 0.382 |  | RHI DELTEK D99 |  | RHI JUSTAL DS1015
268 | 12004232 | 18.06.2020 | 166,98 | Арм500 | ГОСТ 34028-2016 | 18 | 180x180 | Открытая |  | 167,38 | 1,8 | 0,4 | 166.98 |  |  |  | 7 | 1562 | 3 | 7839 | 1652 | 1632 | 1409 | 5161 | 8358 | 190 | 13 | 2 | 2155 | 9 | 300 | 350 | 110 |  | Открытая | 0,02 | 17:30:00 | 1539 | 17:30:00 | 1539 | 17:32:59 | 0.1908 | 0.1896 | 1.0032 | 0.0043 | 0.0155 | 0.0425 | 0.0214 | 0.0396 | 0.0011 | 0.0033 | 0.0006 |  | 0.001 | 0.0028 | 0.003 | 0.0007 | 0.0072 |  |  | 0.0027 |  | 0.0002 | 0.0017 | 0.372 |  | RHI DELTEK D99 |  | RHI JUSTAL DS1015
276 | 12004240 | 18.06.2020 | 170,016 | Арм500 | ГОСТ 34028-2016 | 26 | 180x180 | Открытая |  | 170,416 | 1,8 | 0,4 | 170.016 |  |  |  | 12 | 1561 | 3 | 8057 | 1883 | 1857 | 1634 | 5385 | 8579 | 200 | 13 | 2 | 2155 | 9 | 320 | 350 | 110 |  | Открытая | 0,02 | 23:03:00 | 1539 | 23:03:00 | 1538 | 23:18:06 | 0.187 | 0.2039 | 0.9895 | 0.0051 | 0.0158 | 0.0396 | 0.022 | 0.039 | 0.0013 | 0.0028 | 0.0005 |  | 0.0009 | 0.0027 | 0.0031 | 0.0009 | 0.0052 |  |  | 0.0025 |  | 0.0001 | 0.0014 | 0.365 |  | RHI DELTEK D99 |  | RHI JUSTAL DS1015
278 | 12004242 | 19.06.2020 | 163,944 | Арм500 | ГОСТ 34028-2016 | 28 | 180x180 | Открытая |  | 164,344 | 1,8 | 0,4 | 163.944 |  |  |  | 1 | 1559 | 3 | 8115 | 1938 | 1911 | 1688 | 5440 | 8631 | 200 | 13 | 2 | 2155 | 9 | 320 | 350 | 110 |  | Открытая | 0,02 | 0:25:00 | 1538 | 0:25:00 | 1536 | 0:40:43 | 0.1796 | 0.1893 | 0.9866 | 0.0041 | 0.0187 | 0.0441 | 0.0249 | 0.0386 | 0.0012 | 0.0031 | 0.0004 |  | 0.0009 | 0.0024 | 0.0037 | 0.0009 | 0.0057 |  |  | 0.0025 |  | 0.0001 | 0.0024 | 0.358 |  | RHI DELTEK D99 |  | RHI JUSTAL DS1015
280 | 12004244 | 19.06.2020 | 163,944 | Арм500 | ГОСТ 34028-2016 | 30 | 180x180 | Открытая |  | 164,344 | 1,8 | 0,4 | 163.944 |  |  |  | 5 | 1561 | 3 | 8169 | 1992 | 1969 | 1746 | 5494 | 8686 | 200 | 13 | 2 | 2155 | 9 | 320 | 350 | 110 |  | Открытая | 0,01 | 1:49:00 | 1538 | 1:49:00 | 1537 | 2:07:40 | 0.1919 | 0.201 | 0.9931 | 0.0043 | 0.0143 | 0.0222 | 0.0069 | 0.0096 | 0.0004 | 0.0015 | 0.0004 |  | 0.0009 | 0.0024 | 0.004 | 0.0009 | 0.0062 |  |  | 0.0025 |  | 0.0001 | 0.002 | 0.364 |  | RHI DELTEK D99 |  | RHI JUSTAL DS1015
286 | 12004250 | 19.06.2020 | 170,016 | Арм500 | ГОСТ 34028-2016 | 36 | 180x180 | Открытая |  | 170,416 | 1,8 | 0,4 | 170.016 |  |  |  | 12 | 1556 | 3 | 8336 | 2156 | 2136 | 1910 | 5661 | 8846 | 200 | 13 | 2 | 2155 | 9 | 320 | 350 | 110 |  | Открытая | 0,01 | 5:57:00 | 1536 | 5:57:00 | 1538 | 6:13:03 | 0.1976 | 0.2133 | 1.0057 | 0.0059 | 0.0183 | 0.0379 | 0.0193 | 0.0323 | 0.0009 | 0.0027 | 0.0006 |  | 0.0012 | 0.0027 | 0.003 | 0.0007 | 0.0059 |  |  | 0.0027 |  | 0.0002 | 0.0018 | 0.377 |  | RHI DELTEK D99 |  | RHI JUSTAL DS1015
288 | 12004252 | 19.06.2020 | 163,944 | Арм500 | ГОСТ 34028-2016 | 38 | 180x180 | Открытая |  | 164,344 | 1,8 | 0,4 | 163.944 |  |  |  | 1 | 1559 | 3 | 8394 | 2217 | 2200 |  | 5725 | 8907 | 200 | 12 | 2 | 2155 | 9 | 310 | 350 | 120 |  | Открытая | 0,01 | 7:21:00 | 1537 | 7:21:00 | 1536 | 7:37:39 | 0.1958 | 0.1997 | 0.9983 | 0.0057 | 0.0236 | 0.047 | 0.0228 | 0.0432 | 0.0013 | 0.003 | 0.0006 |  | 0.001 | 0.0029 | 0.0028 | 0.0007 | 0.0051 |  |  | 0.0028 |  | 0.0001 | 0.0016 | 0.377 |  | RHI DELTEK D99 |  | RHI JUSTAL DS1015
294 | 12004258 | 19.06.2020 | 163,944 | Арм500 | ГОСТ 34028-2016 | 44 | 180x180 | Открытая |  | 164,344 | 1,8 | 0,4 | 163.944 |  |  |  | 7 | 1560 | 3 | 8564 | 2384 | 2364 | 2080 | 5895 | 9074 | 200 | 12 | 2 | 2155 | 9 | 310 | 350 | 120 |  | Открытая | 0,02 | 11:45:00 | 1537 | 11:45:00 | 1538 | 11:53:34 | 0.2014 | 0.1936 | 1.0191 | 0.0038 | 0.0183 | 0.0485 | 0.0193 | 0.0385 | 0.0012 | 0.0032 | 0.0006 |  | 0.0011 | 0.0029 | 0.003 | 0.0009 | 0.0066 |  |  | 0.0027 |  | 0.0002 | 0.0042 | 0.386 |  | RHI DELTEK D99 |  | RHI JUSTAL DS1015
332 | 12004296 | 20.06.2020 | 154,836 | 25Г2С | ГОСТ 5781-82 | 31 | 180x180 | Открытая |  | 155,236 | 1,8 | 0,4 | 154.836 |  |  |  | 2 | 1550 | 1 | 9553 | 3461 | 3432 | 3157 | 6967 | 10124 | 200 | 7 | 2 | 2155 | 9 | 290 | 320 | 100 |  | Открытая | 0,01 | 15:40:00 | 1529 | 15:40:00 | 1525 | 15:55:08 | 0.2826 | 0.6405 | 1.5488 | 0.017 | 0.0184 | 0.0485 | 0.0221 | 0.0443 | 0.0015 | 0.0038 | 0.0006 |  | 0.0015 | 0.0052 | 0.0047 | 0.0011 | 0.0084 |  |  | 0.0035 |  | 0.0001 | 0.0015 | 0.605 |  | RHI DELTEK D99 |  | RHI JUSTAL DS1015
336 | 12004300 | 20.06.2020 | 170,016 | 25Г2С | ГОСТ 5781-82 | 35 | 180x180 | Открытая |  | 170,416 | 1,8 | 0,4 | 170.016 |  |  |  | 2 | 1550 | 1 | 9666 | 3565 | 3535 | 3270 | 7082 | 10239 | 200 | 7 | 2 | 2155 | 9 | 290 | 320 | 100 |  | Открытая | 0,01 | 18:40:00 | 1528 | 18:40:00 | 1525 | 18:47:48 | 0.2692 | 0.6396 | 1.554 | 0.0163 | 0.0197 | 0.0598 | 0.0207 | 0.038 | 0.0016 | 0.0033 | 0.0006 |  | 0.002 | 0.0054 | 0.0037 | 0.0008 | 0.0066 |  |  | 0.0038 |  | 0.0001 | 0.0016 | 0.592 |  | RHI DELTEK D99 |  | RHI JUSTAL DS1015
338 | 12004302 | 20.06.2020 | 169,815 | 25Г2С | ГОСТ 5781-82 | 37 | 180x180 | Открытая |  | 176,745 | 1,8 | 0,4 | 176.345 |  | 3,8 |  | 7 | 1550 | 1 | 9723 | 3616 | 3587 | 3327 | 7140 | 10294 | 200 | 13 | 2 | 2155 | 9 | 230 | 250 | 80 |  | Открытая | 0,01 | 20:01:00 | 1527 | 20:01:00 | 1527 | 20:08:45 | 0.2693 | 0.6156 | 1.5408 | 0.0134 | 0.0238 | 0.0688 | 0.0231 | 0.0408 | 0.0013 | 0.0032 | 0.0007 |  | 0.002 | 0.0056 | 0.0035 | 0.0007 | 0.0068 |  |  | 0.0036 |  | 0.0001 | 0.0025 | 0.588 |  | RHI DELTEK D99 |  | RHI JUSTAL DS1015 |  | Окончание серии
345 | 12004309 | 21.06.2020 | 163,944 | 25Г2С | ГОСТ 5781-82 | 7 | 180x180 | Открытая |  | 164,344 | 1,8 | 0,4 | 163.944 |  |  |  | 2 | 1550 | 6 | 9905 | 3810 | 3784 | 3522 | 7331 | 10479 | 200 | 13 | 2 | 2155 | 9 | 230 | 250 | 80 |  | Открытая | 0,01 | 1:47:00 | 1529 | 1:47:00 | 1528 | 1:55:14 | 0.2766 | 0.6265 | 1.5584 | 0.0072 | 0.0196 | 0.0598 | 0.0206 | 0.0415 | 0.0014 | 0.0035 | 0.0005 |  | 0.0021 | 0.0046 | 0.0031 | 0.0008 | 0.0081 |  |  | 0.0036 |  | 0.0001 | 0.0026 | 0.599 |  | RHI DELTEK D99 |  | RHI JUSTAL DS1015
347 | 12004311 | 21.06.2020 | 160,908 | 25Г2С | ГОСТ 5781-82 | 9 | 180x180 | Открытая |  | 161,308 | 1,8 | 0,4 | 160.908 |  |  |  | 7 | 1550 | 6 | 9957 | 3868 | 3842 | 3579 | 7385 | 10534 | 200 | 13 | 2 | 2155 | 9 | 230 | 250 | 80 |  | Открытая | 0,01 | 3:11:00 | 1528 | 3:11:00 | 1524 | 3:24:29 | 0.2828 | 0.6322 | 1.5782 | 0.0063 | 0.0115 | 0.0514 | 0.0068 | 0.0105 | 0.0005 | 0.002 | 0.0006 |  | 0.0023 | 0.0046 | 0.0039 | 0.0008 | 0.0069 |  |  | 0.0036 |  | 0.0002 | 0.005 | 0.609 |  | RHI DELTEK D99 |  | RHI JUSTAL DS1015
354 | 12004318 | 21.06.2020 | 157,872 | 25Г2С | ГОСТ 5781-82 | 16 | 180x180 | Открытая |  | 158,272 | 1,8 | 0,4 | 157.872 |  |  |  | 10 | 1553 | 6 | 10139 | 4062 | 4027 | 3764 | 7580 | 10719 | 200 | 13 | 2 | 2155 | 9 | 230 | 250 | 80 |  | Открытая | 0,01 | 7:57:00 | 1531 | 7:57:00 | 1530 | 8:16:08 | 0.2701 | 0.6242 | 1.5546 | 0.011 | 0.0126 | 0.0509 | 0.039 | 0.0455 | 0.0011 | 0.0044 | 0.0006 |  | 0.0017 | 0.0049 | 0.0025 | 0.0008 | 0.0087 |  |  | 0.0036 |  | 0.0001 | 0.0017 | 0.592 |  | RHI DELTEK D99 |  | RHI JUSTAL DS1015
358 | 12004322 | 21.06.2020 | 154,381 | Арм500 | ГОСТ 34028-2016 | 1 | 180x180 | Открытая |  | 155,681 | 1,8 | 0,4 | 155.281 |  |  |  | 6 | 1577 | 7 | 7721 | 4171 | 4130 | 4130 | 7692 | 7392 | 180 | 13 | 2 | 2155 | 9 | 300 | 320 | 100 |  | Открытая | 0,07 | 11:32:00 | 1542 | 11:32:00 | 1542 | 11:55:10 | 0.2122 | 0.1777 | 1.0015 | 0.0106 | 0.0159 | 0.0466 | 0.0245 | 0.0391 | 0.001 | 0.0033 | 0.0005 |  | 0.0008 | 0.0036 | 0.0023 | 0.0012 | 0.0074 |  |  | 0.0028 |  | 0.0001 | 0.0018 | 0.394 |  | RHI DELTEK D99 |  | RHI JUSTAL DS1015 |  | Сбой в работе МГР 3 ручья.
366 | 12004330 | 21.06.2020 | 166,98 | Арм500 | ГОСТ 34028-2016 | 9 | 180x180 | Открытая |  | 167,38 | 1,8 | 0,4 | 166.98 |  |  |  | 9 | 1568 | 7 | 7949 | 4393 | 4346 | 4086 | 7911 | 7608 | 200 | 13 | 2 | 2155 | 9 | 320 | 350 | 110 |  | Открытая | 0,02 | 17:18:00 | 1544 | 17:18:00 | 1543 | 17:40:58 | 0.1904 | 0.1996 | 1.0202 | 0.0068 | 0.0179 | 0.0444 | 0.029 | 0.036 | 0.0014 | 0.0036 | 0.0005 |  | 0.0011 | 0.0033 | 0.0029 | 0.0009 | 0.0066 |  |  | 0.0028 |  | 0.0001 | 0.0062 | 0.375 |  | RHI DELTEK D99 |  | RHI JUSTAL DS1015
368 | 12004332 | 21.06.2020 | 170,016 | Арм500 | ГОСТ 34028-2016 | 11 | 180x180 | Открытая |  | 170,416 | 1,8 | 0,4 | 170.016 |  |  |  | 6 | 1559 | 7 | 8007 | 4451 | 4400 | 4140 | 7965 | 7662 | 200 | 13 | 2 | 2155 | 9 | 320 | 350 | 110 |  | Открытая | 0,01 | 18:42:00 | 1536 | 18:42:00 | 1535 | 18:58:30 | 0.1961 | 0.1941 | 1.0084 | 0.0066 | 0.0134 | 0.0417 | 0.0221 | 0.0358 | 0.0013 | 0.0032 | 0.0005 |  | 0.0011 | 0.003 | 0.0027 | 0.0009 | 0.0063 |  |  | 0.0028 |  | 0.0001 | 0.0022 | 0.378 |  | RHI DELTEK D99 |  | RHI JUSTAL DS1015
364 | 12004328 | 21.06.2020 | 160,908 | Арм500 | ГОСТ 34028-2016 | 7 | 180x180 | Открытая |  | 161,308 | 1,8 | 0,4 | 160.908 |  |  |  | 10 | 1565 | 7 | 7891 | 4338 | 4294 | 4034 | 7856 | 7553 | 200 | 13 | 2 | 2155 | 9 | 320 | 350 | 110 |  | Открытая | 0,01 | 15:55:00 | 1542 | 15:55:00 | 1544 | 16:16:56 | 0.1968 | 0.1852 | 1.0239 | 0.0059 | 0.0147 | 0.0473 | 0.0177 | 0.0507 | 0.0015 | 0.0048 | 0.0005 |  | 0.001 | 0.0032 | 0.0027 | 0.0006 | 0.0068 |  |  | 0.0027 |  | 0.0001 | 0.0065 | 0.383 |  | RHI DELTEK D99 |  | RHI JUSTAL DS1015
377 | 12004341 | 22.06.2020 | 170,016 | Арм500 | ГОСТ 34028-2016 | 20 | 180x180 | Открытая |  | 170,416 | 1,8 | 0,4 | 170.016 |  |  |  | 2 | 1563 | 7 | 8259 | 4699 | 4646 | 4386 | 8220 | 7911 | 200 | 7 | 2 | 2155 | 9 | 320 | 350 | 110 |  | Открытая | 0,03 | 1:10:00 | 1538 | 1:10:00 | 1541 | 1:26:11 | 0.1923 | 0.1792 | 0.9812 | 0.009 | 0.0158 | 0.0439 | 0.0219 | 0.0372 | 0.0012 | 0.0027 | 0.0005 |  | 0.001 | 0.0028 | 0.0027 | 0.001 | 0.0058 |  |  | 0.0025 |  | 0.0001 | 0.0012 | 0.37 |  | RHI DELTEK D99 |  | RHI JUSTAL DS1015
378 | 12004342 | 22.06.2020 | 166,98 | Арм500 | ГОСТ 34028-2016 | 21 | 180x180 | Открытая |  | 167,38 | 1,8 | 0,4 | 166.98 |  |  |  | 6 | 1561 | 7 | 8286 | 4727 | 4673 | 4413 | 8248 | 7942 | 200 | 7 | 2 | 2155 | 9 | 320 | 350 | 110 |  | Открытая | 0,02 | 1:50:00 | 1539 | 1:50:00 | 1539 | 2:13:46 | 0.1929 | 0.1952 | 1.0029 | 0.0088 | 0.015 | 0.0417 | 0.0165 | 0.0325 | 0.0009 | 0.0025 | 0.0004 |  | 0.0011 | 0.0027 | 0.0028 | 0.0012 | 0.0054 |  |  | 0.0027 |  | 0.0001 | 0.0015 | 0.373 |  | RHI DELTEK D99 |  | RHI JUSTAL DS1015
379 | 12004343 | 22.06.2020 | 166,98 | Арм500 | ГОСТ 34028-2016 | 22 | 180x180 | Открытая |  | 167,38 | 1,8 | 0,4 | 166.98 |  |  |  | 10 | 1561 | 7 | 8313 | 4754 | 4701 | 4441 | 8278 | 7969 | 200 | 7 | 2 | 2155 | 9 | 320 | 350 | 110 |  | Открытая | 0,01 | 2:35:00 | 1535 | 2:35:00 | 1537 | 2:49:41 | 0.1975 | 0.1841 | 1.0081 | 0.0054 | 0.0165 | 0.0487 | 0.0197 | 0.0365 | 0.0011 | 0.0026 | 0.0005 |  | 0.0011 | 0.0029 | 0.0034 | 0.001 | 0.0054 |  |  | 0.0028 |  | 0.0001 | 0.0009 | 0.38 |  | RHI DELTEK D99 |  | RHI JUSTAL DS1015
380 | 12004344 | 22.06.2020 | 160,908 | Арм500 | ГОСТ 34028-2016 | 23 | 180x180 | Открытая |  | 161,308 | 1,8 | 0,4 | 160.908 |  |  |  | 5 | 1562 | 7 | 8341 | 4781 | 4728 | 4468 | 8302 | 7996 | 200 | 7 | 2 | 2155 | 9 | 320 | 350 | 110 |  | Открытая | 0,01 | 3:15:00 | 1537 | 3:15:00 | 1539 | 3:29:51 | 0.1995 | 0.1775 | 1.0165 | 0.0058 | 0.0124 | 0.048 | 0.024 | 0.0395 | 0.0009 | 0.0029 | 0.0004 |  | 0.0009 | 0.0028 | 0.0027 | 0.0009 | 0.0051 |  |  | 0.0028 |  | 0.0001 | 0.0011 | 0.384 |  | RHI DELTEK D99 |  | RHI JUSTAL DS1015
394 | 12004358 | 22.06.2020 | 154,836 | Арм500 | ГОСТ 34028-2016 | 2 | 180x180 | Открытая |  | 155,236 | 1,8 | 0,4 | 154.836 |  |  |  | 12 | 1569 | 4 | 8723 | 10297 | 8833 | 10883 | 10495 | 8376 | 200 | 13 | 2 | 2155 | 9 | 320 | 350 | 110 |  | Открытая | 0,01 | 19:51:00 | 1543 | 19:51:00 | 1534 | 19:54:48 | 0.1792 | 0.1714 | 1.0095 | 0.0168 | 0.0134 | 0.0484 | 0.0243 | 0.0511 | 0.001 | 0.0032 | 0.0005 |  | 0.0008 | 0.0029 | 0.0028 | 0.0008 | 0.0056 |  |  | 0.0028 |  | 0.0001 | 0.0026 | 0.363 |  | RHI DELTEK D99 |  | RHI JUSTAL DS1015
395 | 12004359 | 22.06.2020 | 166,98 | Арм500 | ГОСТ 34028-2016 | 3 | 180x180 | Открытая |  | 167,38 | 1,8 | 0,4 | 166.98 |  |  |  |  | 1571 | 4 | 8750 | 10324 | 8863 | 10910 | 10522 | 8403 | 200 | 13 | 2 | 2155 | 9 | 320 | 350 | 110 |  | Открытая | 0,01 | 20:32:00 | 1536 | 20:32:00 | 1535 | 20:06:56 | 0.1748 | 0.177 | 1.0222 | 0.0166 | 0.0096 | 0.046 | 0.025 | 0.0534 | 0.001 | 0.0033 | 0.0005 |  | 0.0009 | 0.0029 | 0.0023 | 0.0009 | 0.0059 |  |  | 0.0029 |  | 0.0001 | 0.002 | 0.361 |  | RHI DELTEK D99 |  | RHI JUSTAL DS1015
396 | 12004360 | 22.06.2020 | 160,908 | Арм500 | ГОСТ 34028-2016 | 4 | 180x180 | Открытая |  | 161,308 | 1,8 | 0,4 | 160.908 |  |  |  | 6 | 1571 | 4 | 8778 | 10352 | 8888 | 10938 | 10550 | 8431 | 200 | 13 | 2 | 2155 | 9 | 320 | 350 | 110 |  | Открытая | 0,01 | 21:15:00 | 1541 | 21:15:00 | 1541 | 20:59:21 | 0.1947 | 0.1832 | 1.022 | 0.0119 | 0.016 | 0.0533 | 0.0216 | 0.0421 | 0.001 | 0.0033 | 0.0005 |  | 0.001 | 0.0033 | 0.0028 | 0.001 | 0.0057 |  |  | 0.0028 |  | 0.0001 | 0.0028 | 0.381 |  | RHI DELTEK D99 |  | RHI JUSTAL DS1015
397 | 12004361 | 22.06.2020 | 157,872 | Арм500 | ГОСТ 34028-2016 | 5 | 180x180 | Открытая |  | 158,272 | 1,8 | 0,4 | 157.872 |  |  |  | 2 | 1573 | 4 | 8805 | 10376 | 8915 | 10965 | 10577 | 8455 | 200 | 13 | 2 | 2155 | 9 | 320 | 350 | 110 |  | Открытая | 0,01 | 21:56:00 | 1539 | 21:56:00 | 1542 | 21:32:06 | 0.2063 | 0.1927 | 1.004 | 0.0046 | 0.0107 | 0.0459 | 0.0217 | 0.0357 | 0.0009 | 0.003 | 0.0005 |  | 0.0011 | 0.0028 | 0.0028 | 0.0009 | 0.0044 |  |  | 0.0028 |  | 0.0001 | 0.0032 | 0.388 |  | RHI DELTEK D99 |  | RHI JUSTAL DS1015
355 | 12004319 | 21.06.2020 | 163,944 | 25Г2С | ГОСТ 5781-82 | 17 | 180x180 | Открытая |  | 164,344 | 1,8 | 0,4 | 163.944 |  |  |  | 2 | 1551 | 6 | 10166 | 4090 | 4054 | 3792 | 7607 | 10746 | 200 | 13 | 2 | 2155 | 9 | 230 | 250 | 80 |  | Открытая | 0,01 | 8:38:00 | 1531 | 8:38:00 | 1531 | 8:58:35 | 0.2796 | 0.6337 | 1.5632 | 0.0106 | 0.0185 | 0.0587 | 0.032 | 0.0453 | 0.0013 | 0.0036 | 0.0006 |  | 0.0017 | 0.0053 | 0.0025 | 0.0008 | 0.0067 |  |  | 0.0038 |  | 0.0001 | 0.0021 | 0.604 |  | RHI DELTEK D99 |  | RHI JUSTAL DS1015
356 | 12004320 | 21.06.2020 | 170,016 | 25Г2С | ГОСТ 5781-82 | 18 | 180x180 | Открытая |  | 170,416 | 1,8 | 0,4 | 170.016 |  |  |  | 5 | 1548 | 6 | 10194 | 4120 | 4082 | 3819 | 7637 | 10773 | 200 | 13 | 2 | 2155 | 9 | 230 | 250 | 80 |  | Открытая | 0,01 | 9:20:00 | 1532 | 9:20:00 | 1531 | 9:41:05 | 0.2761 | 0.6315 | 1.5499 | 0.0114 | 0.0195 | 0.0592 | 0.0386 | 0.0501 | 0.0012 | 0.0041 | 0.0007 |  | 0.0018 | 0.0053 | 0.0024 | 0.001 | 0.0067 |  |  | 0.0036 |  | 0.0002 | 0.0061 | 0.598 |  | RHI DELTEK D99 |  | RHI JUSTAL DS1015
357 | 12004321 | 21.06.2020 | 154,66 | 25Г2С | ГОСТ 5781-82 | 19 | 180x180 | Открытая |  | 161,86 | 1,8 | 0,4 | 161.46 |  | 4,1 |  | 12 | 1551 | 6 | 10218 | 4147 | 4106 | 3343 | 7665 | 10801 | 200 | 13 | 2 | 2155 | 9 | 230 | 250 | 80 |  | Открытая | 0,01 | 10:01:00 | 1528 | 10:01:00 | 1524 | 10:26:37 | 0.2773 | 0.6447 | 1.5391 | 0.0176 | 0.0145 | 0.0442 | 0.0278 | 0.0442 | 0.0012 | 0.004 | 0.0007 |  | 0.0015 | 0.0052 | 0.0031 | 0.001 | 0.0091 |  |  | 0.0038 |  | 0.0002 | 0.0033 | 0.598 |  | RHI DELTEK D99 |  | RHI JUSTAL DS1015
370 | 12004334 | 21.06.2020 | 163,944 | Арм500 | ГОСТ 34028-2016 | 13 | 180x180 | Открытая |  | 164,344 | 1,8 | 0,4 | 163.944 |  |  |  | 5 | 1559 | 7 | 8061 | 4505 | 4452 | 4192 | 8023 | 7717 | 200 | 7 | 2 | 2155 | 9 | 320 | 350 | 110 |  | Открытая | 0,01 | 20:05:00 | 1540 | 20:05:00 | 1538 | 20:18:50 | 0.2062 | 0.2002 | 1.0243 | 0.0054 | 0.0174 | 0.039 | 0.0232 | 0.0407 | 0.0017 | 0.0028 | 0.0005 |  | 0.001 | 0.003 | 0.0027 | 0.0008 | 0.0059 |  |  | 0.0027 |  | 0.0001 | 0.0027 | 0.39 |  | RHI DELTEK D99 |  | RHI JUSTAL DS1015
371 | 12004335 | 21.06.2020 | 170,016 | Арм500 | ГОСТ 34028-2016 | 14 | 180x180 | Открытая |  | 170,416 | 1,8 | 0,4 | 170.016 |  |  |  | 9 | 1573 | 7 | 8092 | 4536 | 4479 | 4219 | 8050 | 7744 | 200 | 7 | 2 | 2155 | 9 | 320 | 350 | 110 |  | Открытая | 0,01 | 20:50:00 | 1542 | 20:50:00 | 1540 | 21:02:59 | 0.1871 | 0.2004 | 0.995 | 0.004 | 0.0212 | 0.048 | 0.0204 | 0.0344 | 0.0012 | 0.0029 | 0.0005 |  | 0.0011 | 0.003 | 0.0032 | 0.0011 | 0.006 |  |  | 0.0024 |  | 0.0001 | 0.0023 | 0.367 |  | RHI DELTEK D99 |  | RHI JUSTAL DS1015
372 | 12004336 | 21.06.2020 | 176,088 | Арм500 | ГОСТ 34028-2016 | 15 | 180x180 | Открытая |  | 176,488 | 1,8 | 0,4 | 176.088 |  |  |  | 2 | 1562 | 7 | 8119 | 4563 | 4510 | 4250 | 8081 | 7775 | 200 | 7 | 2 | 2155 | 9 | 320 | 350 | 110 |  | Открытая | 0,01 | 21:30:00 | 1541 | 21:30:00 | 1543 | 21:46:56 | 0.1998 | 0.1849 | 1.0129 | 0.0086 | 0.0155 | 0.0435 | 0.0209 | 0.0326 | 0.0012 | 0.0024 | 0.0004 |  | 0.001 | 0.0029 | 0.0025 | 0.0006 | 0.005 |  |  | 0.0025 |  | 0.0001 | 0.0025 | 0.382 |  | RHI DELTEK D99 |  | RHI JUSTAL DS1015
373 | 12004337 | 21.06.2020 | 163,944 | Арм500 | ГОСТ 34028-2016 | 16 | 180x180 | Открытая |  | 164,344 | 1,8 | 0,4 | 163.944 |  |  |  | 6 | 1560 | 7 | 8146 | 4590 | 4537 | 4277 | 8108 | 7802 | 200 | 7 | 2 | 2155 | 9 | 320 | 350 | 110 |  | Открытая | 0,01 | 22:17:00 | 1539 | 22:17:00 | 1540 | 22:32:09 | 0.199 | 0.2022 | 1.004 | 0.0085 | 0.0169 | 0.0396 | 0.0261 | 0.0379 | 0.0014 | 0.004 | 0.0004 |  | 0.0011 | 0.0025 | 0.0024 | 0.0008 | 0.0058 |  |  | 0.0027 |  | 0.0001 | 0.0015 | 0.38 |  | RHI DELTEK D99 |  | RHI JUSTAL DS1015
385 | 12004349 | 22.06.2020 | 163,944 | Арм500 | ГОСТ 34028-2016 | 28 | 180x180 | Открытая |  | 164,344 | 1,8 | 0,4 | 163.944 |  |  |  | 5 | 1561 | 7 | 8477 | 4918 | 4865 | 4605 | 8436 | 8130 | 200 | 7 | 2 | 2155 | 9 | 320 | 350 | 110 |  | Открытая | 0,01 | 6:50:00 | 1537 | 6:50:00 | 1536 | 7:00:19 | 0.2042 | 0.1791 | 1.0022 | 0.0068 | 0.0151 | 0.0485 | 0.0243 | 0.0388 | 0.0009 | 0.0033 | 0.0005 |  | 0.001 | 0.0029 | 0.0026 | 0.0009 | 0.0061 |  |  | 0.0028 |  | 0.0001 | 0.0014 | 0.386 |  | RHI DELTEK D99 |  | RHI JUSTAL DS1015
386 | 12004350 | 22.06.2020 | 166,98 | Арм500 | ГОСТ 34028-2016 | 29 | 180x180 | Открытая |  | 167,38 | 1,8 | 0,4 | 166.98 |  |  |  | 9 | 1561 | 7 | 8505 | 4945 | 4982 | 4635 | 8463 | 8157 | 200 | 13 | 2 | 2155 | 9 | 330 | 350 | 140 |  | Открытая | 0,01 | 7:30:00 | 1536 | 7:30:00 | 1537 | 7:39:47 | 0.1962 | 0.1765 | 1.0037 | 0.0072 | 0.0162 | 0.0515 | 0.0221 | 0.0356 | 0.0009 | 0.0041 | 0.0005 |  | 0.0009 | 0.003 | 0.0024 | 0.0008 | 0.0054 |  |  | 0.0029 |  | 0.0001 | 0.001 | 0.379 |  | RHI DELTEK D99 |  | RHI JUSTAL DS1015
296 | 12004260 | 19.06.2020 | 166,98 | Арм500 | ГОСТ 34028-2016 | 46 | 180x180 | Открытая |  | 167,38 | 1,8 | 0,4 | 166.98 |  |  |  | 2 | 1564 | 3 | 8619 | 2444 | 2418 | 2137 | 5953 | 9129 | 200 | 13 | 2 | 2155 | 9 | 310 | 350 | 120 |  | Открытая | 0,01 | 13:08:00 | 1538 | 13:08:00 | 1538 | 13:16:10 | 0.1871 | 0.1955 | 1.0034 | 0.0039 | 0.0159 | 0.055 | 0.026 | 0.037 | 0.001 | 0.0045 | 0.0006 |  | 0.0011 | 0.0029 | 0.003 | 0.001 | 0.0056 |  |  | 0.0027 |  | 0.0001 | 0.0017 | 0.371 |  | RHI DELTEK D99 |  | RHI JUSTAL DS1015
300 | 12004264 | 19.06.2020 | 166,98 | Арм500 | ГОСТ 34028-2016 | 50 | 180x180 | Открытая |  | 167,38 | 1,8 | 0,4 | 166.98 |  |  |  | 5 | 1561 | 3 | 8725 | 2557 | 2527 | 2253 | 6062 | 9229 | 200 | 12 | 2 | 2155 | 9 | 310 | 350 | 120 |  | Открытая | 0,01 | 15:58:00 | 1540 | 15:58:00 | 1539 | 16:07:53 | 0.1956 | 0.1937 | 1.0239 | 0.0069 | 0.0184 | 0.053 | 0.0213 | 0.0338 | 0.0013 | 0.0032 | 0.0006 |  | 0.0009 | 0.0032 | 0.0029 | 0.0008 | 0.0072 |  |  | 0.0027 |  | 0.0001 | 0.0016 | 0.382 |  | RHI DELTEK D99 |  | RHI JUSTAL DS1015
307 | 12004271 | 19.06.2020 | 163,944 | 25Г2С | ГОСТ 5781-82 | 6 | 180x180 | Открытая |  | 164,344 | 1,8 | 0,4 | 163.944 |  |  |  | 12 | 1558 | 1 | 8901 | 2751 | 2728 | 2453 | 6259 | 9426 | 200 | 13 | 2 | 2155 | 9 | 240 | 260 | 80 |  | Открытая | 0,02 | 21:54:00 | 1529 | 21:54:00 | 1531 | 21:58:12 | 0.2561 | 0.6225 | 1.5371 | 0.01 | 0.016 | 0.067 | 0.0232 | 0.0464 | 0.0011 | 0.0043 | 0.0006 |  | 0.0021 | 0.0048 | 0.0033 | 0.0012 | 0.0069 |  |  | 0.0036 |  | 0.0001 | 0.0041 | 0.575 |  | RHI DELTEK D99 |  | RHI JUSTAL DS1015
308 | 12004272 | 19.06.2020 | 169,814 | 25Г2С | ГОСТ 5781-82 | 7 | 180x180 | Открытая |  | 170,664 | 1,8 | 0,4 | 170.264 |  |  |  | 1 | 1554 | 1 | 8910 | 2784 | 2761 | 2484 | 6290 | 9459 | 200 | 13 | 2 | 2155 | 9 | 240 | 260 | 80 |  | Открытая | 0,02 | 22:36:00 | 1530 | 22:36:00 | 1529 | 22:40:03 | 0.2687 | 0.6474 | 1.5363 | 0.0073 | 0.0178 | 0.0718 | 0.0201 | 0.0471 | 0.0011 | 0.0034 | 0.0006 | 0.0003 | 0.0024 | 0.0048 | 0.0036 | 0.0011 | 0.0062 |  |  | 0.0037 |  | 0.0001 | 0.0029 | 0.589 |  | RHI DELTEK D99 |  | RHI JUSTAL DS1015 |  | 22:45 закрыли 1 ручей заклинил тормоз ТПА 1 клеть нижний ролик.
313 | 12004277 | 20.06.2020 | 170,016 | 25Г2С | ГОСТ 5781-82 | 12 | 180x180 | Открытая |  | 170,416 | 1,8 | 0,4 | 170.016 |  |  |  | 2 | 1553 | 1 | 9022 | 2936 | 2910 | 2632 | 6442 | 9605 | 200 | 13 | 2 | 2155 | 9 | 240 | 260 | 80 |  | Открытая | 0,01 | 2:29:00 | 1527 | 2:29:00 | 1529 | 2:32:39 | 0.2699 | 0.626 | 1.5222 | 0.0149 | 0.0137 | 0.0784 | 0.0336 | 0.0787 | 0.0041 | 0.0038 | 0.0006 | 0.0018 | 0.0022 | 0.0046 | 0.0037 | 0.001 | 0.0077 |  |  | 0.0035 |  | 0.0002 | 0.0046 | 0.586 |  | RHI DELTEK D99 |  | RHI JUSTAL DS1015
315 | 12004279 | 20.06.2020 | 166,98 | 25Г2С | ГОСТ 5781-82 | 14 | 180x180 | Открытая |  | 167,38 | 1,8 | 0,4 | 166.98 |  |  |  | 10 | 1554 | 1 | 9077 | 2994 | 2968 | 2687 | 6499 | 9660 | 200 | 13 | 2 | 2155 | 9 | 240 | 260 | 80 |  | Открытая | 0,01 | 3:50:00 | 1529 | 3:50:00 | 1528 | 3:55:10 | 0.2699 | 0.6284 | 1.5293 | 0.0135 | 0.0157 | 0.0624 | 0.0238 | 0.0525 | 0.0011 | 0.0047 | 0.0006 |  | 0.0021 | 0.0049 | 0.0035 | 0.001 | 0.0072 |  |  | 0.0037 |  | 0.0001 | 0.0039 | 0.588 |  | RHI DELTEK D99 |  | RHI JUSTAL DS1015
320 | 12004284 | 20.06.2020 | 166,98 | 25Г2С | ГОСТ 5781-82 | 19 | 180x180 | Открытая |  | 167,38 | 1,8 | 0,4 | 166.98 |  |  |  | 10 | 1551 | 1 | 9223 | 3137 | 3104 | 2824 | 6639 | 9796 | 200 | 7 | 2 | 2155 | 9 | 260 | 320 | 100 |  | Открытая | 0,01 | 7:15:00 | 1527 | 7:15:00 | 1528 | 7:23:09 | 0.2726 | 0.6119 | 1.5354 | 0.0094 | 0.0197 | 0.0468 | 0.0239 | 0.043 | 0.0012 | 0.0033 | 0.0007 |  | 0.0022 | 0.0052 | 0.003 | 0.0008 | 0.0067 |  |  | 0.0038 |  | 0.0001 | 0.0038 | 0.59 |  | RHI DELTEK D99 |  | RHI JUSTAL DS1015
322 | 12004286 | 20.06.2020 | 163,944 | 25Г2С | ГОСТ 5781-82 | 21 | 180x180 | Открытая |  | 164,344 | 1,8 | 0,4 | 163.944 |  |  |  | 12 | 1551 | 1 | 9277 | 3194 | 3159 | 2878 | 6693 | 9848 | 200 | 7 | 2 | 2155 | 9 | 290 | 320 | 100 |  | Открытая | 0,01 | 8:30:00 | 1529 | 8:30:00 | 1526 | 8:46:38 | 0.2794 | 0.6454 | 1.5319 | 0.0111 | 0.0221 | 0.0495 | 0.0192 | 0.0455 | 0.002 | 0.0033 | 0.0006 |  | 0.0022 | 0.0051 | 0.0029 | 0.0007 | 0.0057 |  |  | 0.0038 |  | 0.0001 | 0.0022 | 0.599 |  | RHI DELTEK D99 |  | RHI JUSTAL DS1015
324 | 12004288 | 20.06.2020 | 163,944 | 25Г2С | ГОСТ 5781-82 | 23 | 180x180 | Открытая |  | 164,344 | 1,8 | 0,4 | 163.944 |  |  |  | 5 | 1552 | 1 | 9332 | 3249 | 3213 | 2933 | 6748 | 9902 | 200 | 7 | 2 | 2155 | 9 | 290 | 320 | 100 |  | Открытая | 0,01 | 9:55:00 | 1529 | 9:55:00 | 1528 | 10:14:07 | 0.2745 | 0.6202 | 1.5707 | 0.0229 | 0.0179 | 0.0532 | 0.02 | 0.0463 | 0.0016 | 0.0035 | 0.0006 |  | 0.0017 | 0.0051 | 0.003 | 0.0008 | 0.006 |  |  | 0.0041 |  | 0.0001 | 0.0031 | 0.598 |  | RHI DELTEK D99 |  | RHI JUSTAL DS1015
374 | 12004338 | 21.06.2020 | 166,98 | Арм500 | ГОСТ 34028-2016 | 17 | 180x180 | Открытая |  | 167,38 | 1,8 | 0,4 | 166.98 |  |  |  | 10 | 1560 | 7 | 8174 | 4617 | 4564 | 4304 | 8135 | 7829 | 200 | 7 | 2 | 2155 | 9 | 320 | 350 | 110 |  | Открытая | 0,01 | 23:00:00 | 1540 | 23:00:00 | 1538 | 23:14:16 | 0.2146 | 0.1813 | 1.0166 | 0.0086 | 0.0148 | 0.0497 | 0.0226 | 0.0388 | 0.0011 | 0.0039 | 0.0005 |  | 0.0011 | 0.003 | 0.0033 | 0.0011 | 0.0058 |  |  | 0.0027 |  | 0.0001 | 0.0025 | 0.399 |  | RHI DELTEK D99 |  | RHI JUSTAL DS1015
376 | 12004340 | 22.06.2020 | 160,908 | Арм500 | ГОСТ 34028-2016 | 19 | 180x180 | Открытая |  | 161,308 | 1,8 | 0,4 | 160.908 |  |  |  | 9 | 1561 | 7 | 8228 | 4672 | 4619 | 4359 | 8190 | 7884 | 200 | 7 | 2 | 2155 | 9 | 320 | 350 | 110 |  | Открытая | 0,01 | 0:30:00 | 1539 | 0:30:00 | 1540 | 0:41:22 | 0.1963 | 0.1805 | 1.0059 | 0.014 | 0.0223 | 0.0442 | 0.0199 | 0.0347 | 0.0013 | 0.0026 | 0.0004 |  | 0.0009 | 0.0028 | 0.0024 | 0.0009 | 0.0056 |  |  | 0.0027 |  | 0.0001 | 0.0013 | 0.378 |  | RHI DELTEK D99 |  | RHI JUSTAL DS1015 |  | Неисправность МГРа №2, порезка НЛЗ ручным резаком
381 | 12004345 | 22.06.2020 | 160,908 | Арм500 | ГОСТ 34028-2016 | 24 | 180x180 | Открытая |  | 161,308 | 1,8 | 0,4 | 160.908 |  |  |  | 9 | 1562 | 7 | 8368 | 4809 | 4755 | 4495 | 8330 | 8020 | 200 | 7 | 2 | 2155 | 9 | 320 | 350 | 110 |  | Открытая | 0,01 | 4:00:00 | 1541 | 4:00:00 | 1540 | 4:14:01 | 0.2083 | 0.1832 | 1.0094 | 0.0067 | 0.0135 | 0.0429 | 0.027 | 0.0504 | 0.0009 | 0.0031 | 0.0005 |  | 0.0009 | 0.0031 | 0.0026 | 0.0012 | 0.0044 |  |  | 0.0027 |  | 0.0001 | 0.0018 | 0.392 |  | RHI DELTEK D99 |  | RHI JUSTAL DS1015
383 | 12004347 | 22.06.2020 | 160,908 | Арм500 | ГОСТ 34028-2016 | 26 | 180x180 | Открытая |  | 161,308 | 1,8 | 0,4 | 160.908 |  |  |  | 6 | 1561 | 7 | 8423 | 4863 | 4810 | 4550 | 8381 | 8075 | 200 | 7 | 2 | 2155 | 9 | 320 | 350 | 110 |  | Открытая | 0,01 | 5:25:00 | 1539 | 5:25:00 | 1536 | 5:38:11 | 0.1867 | 0.1699 | 1.0018 | 0.0061 | 0.0168 | 0.0433 | 0.0183 | 0.0346 | 0.0008 | 0.0025 | 0.0005 |  | 0.0009 | 0.003 | 0.0025 | 0.0009 | 0.0062 |  |  | 0.0028 |  | 0.0001 | 0.0011 | 0.367 |  | RHI DELTEK D99 |  | RHI JUSTAL DS1015
390 | 12004354 | 22.06.2020 | 160,908 | Арм500 | ГОСТ 34028-2016 | 33 | 180x180 | Открытая |  | 161,308 | 1,8 | 0,4 | 160.908 |  |  |  | 5 | 1562 | 7 | 8617 | 5054 | 5001 | 4741 | 8570 | 8266 | 200 | 13 | 2 | 2155 | 9 | 330 | 350 | 140 |  | Открытая | 0,01 | 10:20:00 | 1540 | 10:20:00 | 1540 | 10:25:12 | 0.1933 | 0.1913 | 1.0015 | 0.0068 | 0.0195 | 0.0435 | 0.0205 | 0.0367 | 0.0013 | 0.0029 | 0.0005 |  | 0.001 | 0.003 | 0.0026 | 0.0008 | 0.0052 |  |  | 0.0028 |  | 0.0001 | 0.0017 | 0.374 |  | RHI DELTEK D99 |  | RHI JUSTAL DS1015
392 | 12004356 | 22.06.2020 | 163,944 | Арм500 | ГОСТ 34028-2016 | 1 | 180x180 | Открытая |  | 165,254 | 1,8 | 0,4 | 164.854 |  |  |  | 6 | 1583 | 4 | 8668 | 10245 | 8778 | 10828 | 10443 | 8321 | 190 | 12 | 2 | 2155 | 9 | 300 | 340 | 110 |  | Открытая | 0,07 | 18:22:00 | 1540 | 18:22:00 | 1539 | 18:24:16 | 0.1886 | 0.1827 | 1.0133 | 0.0076 | 0.022 | 0.0616 | 0.0205 | 0.0407 | 0.0011 | 0.0031 | 0.0006 |  | 0.0009 | 0.0032 | 0.0025 | 0.0008 | 0.006 |  |  | 0.0028 |  | 0.0001 | 0.0023 | 0.375 |  | RHI DELTEK D99 |  | RHI JUSTAL DS1015 |  | Запуск серии.Сбой в работе МГР 2 ручей (АСУТП)
400 | 12004364 | 22.06.2020 | 163,944 | Арм500 | ГОСТ 34028-2016 | 8 | 180x180 | Открытая |  | 164,344 | 1,8 | 0,4 | 163.944 |  |  |  | 6 | 1566 | 4 | 8887 | 10458 | 9000 | 11047 | 10659 | 8540 | 200 | 13 | 2 | 2155 | 9 | 320 | 350 | 110 |  | Открытая | 0,01 | 0:04:00 | 1545 | 0:04:00 | 1542 | 23:40:28 | 0.1904 | 0.1803 | 1.0098 | 0.0111 | 0.0207 | 0.052 | 0.0212 | 0.0428 | 0.001 | 0.0027 | 0.0005 |  | 0.001 | 0.0035 | 0.0027 | 0.0009 | 0.0043 |  |  | 0.0027 |  | 0.0001 | 0.0036 | 0.375 |  | RHI DELTEK D99 |  | RHI JUSTAL DS1015
405 | 12004369 | 23.06.2020 | 163,944 | Арм500 | ГОСТ 34028-2016 | 13 | 180x180 | Открытая |  | 164,344 | 1,8 | 0,4 | 163.944 |  |  |  | 2 | 1564 | 4 | 9026 | 10591 | 9140 | 11186 | 10795 | 8679 | 200 | 13 | 2 | 2155 | 9 | 320 | 350 | 110 |  | Открытая | 0,02 | 3:46:00 | 1542 | 3:46:00 | 1542 | 4:02:50 | 0.1957 | 0.1866 | 0.9976 | 0.0049 | 0.0175 | 0.0511 | 0.0201 | 0.0468 | 0.0009 | 0.0024 | 0.0005 |  | 0.0011 | 0.0032 | 0.0027 | 0.0006 | 0.0064 |  |  | 0.0027 |  | 0.0001 | 0.0035 | 0.378 |  | RHI DELTEK D99 |  | RHI JUSTAL DS1015
410 | 12004374 | 23.06.2020 | 166,98 | Арм500 | ГОСТ 34028-2016 | 18 | 180x180 | Открытая |  | 167,38 | 1,8 | 0,4 | 166.98 |  |  |  | 9 | 1569 | 4 | 9169 | 10731 | 9273 | 11320 | 10932 | 8816 | 200 | 13 | 2 | 2155 | 9 | 310 | 350 | 110 |  | Открытая | 0,01 | 7:24:00 | 1543 | 7:24:00 | 1540 | 7:41:39 | 0.1944 | 0.1703 | 0.9974 | 0.0078 | 0.0198 | 0.0536 | 0.0223 | 0.0396 | 0.0015 | 0.0028 | 0.0005 |  | 0.0009 | 0.0033 | 0.0034 | 0.0009 | 0.0058 |  |  | 0.0025 |  | 0.0002 | 0.0042 | 0.377 |  | RHI DELTEK D99 |  | RHI JUSTAL DS1015
329 | 12004293 | 20.06.2020 | 163,944 | 25Г2С | ГОСТ 5781-82 | 28 | 180x180 | Открытая |  | 164,344 | 1,8 | 0,4 | 163.944 |  |  |  | 5 | 1553 | 1 | 9468 | 3382 | 3356 | 3072 | 6885 | 10039 | 200 | 7 | 2 | 2155 | 9 | 290 | 320 | 100 |  | Открытая | 0,01 | 13:25:00 | 1528 | 13:25:00 | 1527 | 13:43:09 | 0.2726 | 0.6117 | 1.531 | 0.0116 | 0.0188 | 0.0449 | 0.0192 | 0.0381 | 0.0014 | 0.0034 | 0.0006 |  | 0.0021 | 0.0048 | 0.0029 | 0.0011 | 0.0076 |  |  | 0.0033 |  | 0.0001 | 0.0018 | 0.589 |  | RHI DELTEK D99 |  | RHI JUSTAL DS1015
331 | 12004295 | 20.06.2020 | 166,98 | 25Г2С | ГОСТ 5781-82 | 30 | 180x180 | Открытая |  | 167,38 | 1,8 | 0,4 | 166.98 |  |  |  | 12 | 1550 | 1 | 9526 | 3437 | 3408 | 3130 | 6942 | 10097 | 200 | 7 | 2 | 2155 | 9 | 290 | 320 | 100 |  | Открытая | 0,01 | 14:55:00 | 1527 | 14:55:00 | 1525 | 15:08:35 | 0.2696 | 0.6418 | 1.5177 | 0.0161 | 0.0195 | 0.057 | 0.024 | 0.0481 | 0.0014 | 0.0038 | 0.0007 |  | 0.0022 | 0.005 | 0.0037 | 0.0008 | 0.0067 |  |  | 0.0034 |  | 0.0001 | 0.0022 | 0.587 |  | RHI DELTEK D99 |  | RHI JUSTAL DS1015
337 | 12004301 | 20.06.2020 | 160,908 | 25Г2С | ГОСТ 5781-82 | 36 | 180x180 | Открытая |  | 161,308 | 1,8 | 0,4 | 160.908 |  |  |  | 5 | 1551 | 1 | 9693 | 3589 | 3560 | 3300 | 7109 | 10267 | 200 | 12 | 2 | 2155 | 9 | 230 | 250 | 80 |  | Открытая | 0,01 | 19:17:00 | 1527 | 19:17:00 | 1523 | 19:29:50 | 0.2745 | 0.65 | 1.5473 | 0.0138 | 0.0235 | 0.0666 | 0.0218 | 0.0449 | 0.0015 | 0.0034 | 0.0007 |  | 0.0022 | 0.0058 | 0.0038 | 0.0014 | 0.0076 |  |  | 0.0039 |  | 0.0005 | 0.0016 | 0.597 |  | RHI DELTEK D99 |  | RHI JUSTAL DS1015
339 | 12004303 | 20.06.2020 | 157,872 | 25Г2С | ГОСТ 5781-82 | 1 | 180x180 | Открытая |  | 159,172 | 1,8 | 0,4 | 158.772 |  |  |  | 12 | 1571 | 6 | 9748 | 3643 | 3614 | 3355 | 7167 | 10318 | 200 | 13 | 2 | 2155 | 9 | 230 | 250 | 80 |  | Открытая | 0,06 | 21:28:00 | 1530 | 21:28:00 | 1530 | 21:42:59 | 0.2767 | 0.6373 | 1.5606 | 0.0097 | 0.0231 | 0.064 | 0.0201 | 0.0502 | 0.0012 | 0.0027 | 0.0006 |  | 0.002 | 0.0056 | 0.0031 | 0.001 | 0.0084 |  |  | 0.0035 |  | 0.0001 | 0.0091 | 0.601 |  | RHI DELTEK D99 |  | RHI JUSTAL DS1015 |  | Запуск серии
344 | 12004308 | 21.06.2020 | 163,944 | 25Г2С | ГОСТ 5781-82 | 6 | 180x180 | Открытая |  | 164,344 | 1,8 | 0,4 | 163.944 |  |  |  | 12 | 1552 | 6 | 9878 | 3783 | 3757 | 3494 | 7303 | 10452 | 200 | 13 | 2 | 2155 | 9 | 230 | 250 | 80 |  | Открытая | 0,01 | 1:05:00 | 1530 | 1:05:00 | 1529 | 1:14:09 | 0.2695 | 0.6486 | 1.5583 | 0.0057 | 0.0186 | 0.0663 | 0.0206 | 0.0445 | 0.0012 | 0.0039 | 0.0006 |  | 0.0025 | 0.0047 | 0.0037 | 0.0009 | 0.0086 |  |  | 0.0037 |  | 0.0002 | 0.0052 | 0.594 |  | RHI DELTEK D99 |  | RHI JUSTAL DS1015
346 | 12004310 | 21.06.2020 | 173,052 | 25Г2С | ГОСТ 5781-82 | 8 | 180x180 | Открытая |  | 173,452 | 1,8 | 0,4 | 173.052 |  |  |  | 5 | 1552 | 6 | 9933 | 3841 | 3815 | 3552 | 7358 | 10506 | 200 | 13 | 2 | 2155 | 9 | 230 | 250 | 80 |  | Открытая | 0,01 | 2:29:00 | 1533 | 2:29:00 | 1533 | 2:39:42 | 0.2811 | 0.6318 | 1.5477 | 0.0058 | 0.0114 | 0.0495 | 0.0088 | 0.0148 | 0.0005 | 0.0019 | 0.0005 |  | 0.0022 | 0.0041 | 0.0031 | 0.001 | 0.0068 |  |  | 0.0033 |  | 0.0002 | 0.003 | 0.602 |  | RHI DELTEK D99 |  | RHI JUSTAL DS1015
348 | 12004312 | 21.06.2020 | 163,944 | 25Г2С | ГОСТ 5781-82 | 10 | 180x180 | Открытая |  | 164,344 | 1,8 | 0,4 | 163.944 |  |  |  | 6 | 1555 | 6 | 9984 | 3895 | 3869 | 3607 | 7413 | 10561 | 200 | 13 | 2 | 2155 | 9 | 230 | 250 | 80 |  | Открытая | 0,01 | 3:52:00 | 1533 | 3:52:00 | 1529 | 3:59:15 | 0.271 | 0.6381 | 1.5425 | 0.0062 | 0.0107 | 0.0434 | 0.0068 | 0.0108 | 0.0005 | 0.0019 | 0.0005 |  | 0.0022 | 0.0042 | 0.0036 | 0.0015 | 0.0064 |  |  | 0.0036 |  | 0.0003 | 0.0013 | 0.592 |  | RHI DELTEK D99 |  | RHI JUSTAL DS1015
351 | 12004315 | 21.06.2020 | 163,944 | 25Г2С | ГОСТ 5781-82 | 13 | 180x180 | Открытая |  | 164,344 | 1,8 | 0,4 | 163.944 |  |  |  | 5 | 1547 | 6 | 10063 | 3980 | 3951 | 3688 | 7498 | 10640 | 200 | 13 | 2 | 2155 | 9 | 230 | 250 | 80 |  | Открытая | 0,02 | 5:57:00 | 1529 | 5:57:00 | 1529 | 6:13:04 | 0.2889 | 0.6389 | 1.5487 | 0.0041 | 0.0091 | 0.0399 | 0.0075 | 0.0118 | 0.0005 | 0.0019 | 0.0005 |  | 0.0022 | 0.0043 | 0.0032 | 0.0018 | 0.0063 |  |  | 0.0034 |  | 0.0003 | 0.0032 | 0.611 |  | RHI DELTEK D99 |  | RHI JUSTAL DS1015
353 | 12004317 | 21.06.2020 | 166,98 | 25Г2С | ГОСТ 5781-82 | 15 | 180x180 | Открытая |  | 167,38 | 1,8 | 0,4 | 166.98 |  |  |  | 6 | 1546 | 6 | 10112 | 4035 | 4003 | 3740 | 7552 | 10691 | 200 | 13 | 2 | 2155 | 9 | 230 | 250 | 80 |  | Открытая | 0,01 | 7:15:00 | 1524 | 7:15:00 | 1521 | 7:24:39 | 0.2718 | 0.6275 | 1.5474 | 0.0094 | 0.0171 | 0.0624 | 0.0292 | 0.0475 | 0.0013 | 0.0034 | 0.0006 |  | 0.0018 | 0.0046 | 0.0026 | 0.0008 | 0.0071 |  |  | 0.0036 |  | 0.0001 | 0.0026 | 0.592 |  | RHI DELTEK D99 |  | RHI JUSTAL DS1015
387 | 12004351 | 22.06.2020 | 166,98 | Арм500 | ГОСТ 34028-2016 | 30 | 180x180 | Открытая |  | 167,38 | 1,8 | 0,4 | 166.98 |  |  |  | 6 | 1562 | 7 | 8535 | 4972 | 4919 | 4662 | 8491 | 8184 | 200 | 13 | 2 | 2155 | 9 | 330 | 350 | 140 |  | Открытая | 0,01 | 8:15:00 | 1540 | 8:15:00 | 1536 | 8:18:58 | 0.189 | 0.181 | 1.0292 | 0.0066 | 0.023 | 0.0547 | 0.0189 | 0.0373 | 0.0009 | 0.0041 | 0.0006 |  | 0.001 | 0.0036 | 0.0027 | 0.0009 | 0.0044 |  |  | 0.0029 |  | 0.0001 | 0.0022 | 0.377 |  | RHI DELTEK D99 |  | RHI JUSTAL DS1015
388 | 12004352 | 22.06.2020 | 160,908 | Арм500 | ГОСТ 34028-2016 | 31 | 180x180 | Открытая |  | 161,308 | 1,8 | 0,4 | 160.908 |  |  |  | 12 | 1570 | 7 | 8562 | 5000 | 4947 | 4687 | 8518 | 8212 | 200 | 13 | 2 | 2155 | 9 | 330 | 350 | 140 |  | Открытая | 0,01 | 8:55:00 | 1540 | 8:55:00 | 1541 | 9:03:09 | 0.188 | 0.1812 | 1.0128 | 0.007 | 0.0262 | 0.0579 | 0.0227 | 0.0356 | 0.0014 | 0.0035 | 0.0006 |  | 0.0009 | 0.0034 | 0.0024 | 0.0008 | 0.0044 |  |  | 0.0028 |  | 0.0001 | 0.0026 | 0.374 |  | RHI DELTEK D99 |  | RHI JUSTAL DS1015
389 | 12004353 | 22.06.2020 | 163,944 | Арм500 | ГОСТ 34028-2016 | 32 | 180x180 | Открытая |  | 164,344 | 1,8 | 0,4 | 163.944 |  |  |  | 2 | 1561 | 7 | 8590 | 5027 | 4974 | 4714 | 8545 | 8239 | 200 | 13 | 2 | 2155 | 9 | 330 | 350 | 140 |  | Открытая | 0,01 | 9:37:00 | 1538 | 9:37:00 | 1535 | 9:40:50 | 0.1839 | 0.1857 | 0.9888 | 0.0059 | 0.0249 | 0.0607 | 0.0225 | 0.0344 | 0.001 | 0.0031 | 0.0005 |  | 0.001 | 0.0031 | 0.0028 | 0.0007 | 0.0048 |  |  | 0.0027 |  | 0.0001 | 0.0028 | 0.366 |  | RHI DELTEK D99 |  | RHI JUSTAL DS1015
401 | 12004365 | 23.06.2020 | 163,944 | Арм500 | ГОСТ 34028-2016 | 9 | 180x180 | Открытая |  | 164,344 | 1,8 | 0,4 | 163.944 |  |  |  | 2 | 1567 | 4 | 8914 | 10485 | 9027 | 11074 | 10686 | 8567 | 200 | 13 | 2 | 2155 | 9 | 320 | 350 | 110 |  | Открытая | 0,01 | 0:48:00 | 1543 | 0:48:00 | 1542 | 0:22:26 | 0.1893 | 0.1893 | 1.0062 | 0.005 | 0.0129 | 0.0469 | 0.0219 | 0.0366 | 0.001 | 0.0034 | 0.0005 |  | 0.0011 | 0.0028 | 0.0029 | 0.0015 | 0.0053 |  |  | 0.0029 |  | 0.0001 | 0.0048 | 0.372 |  | RHI DELTEK D99 |  | RHI JUSTAL DS1015
402 | 12004366 | 23.06.2020 | 173,052 | Арм500 | ГОСТ 34028-2016 | 10 | 180x180 | Открытая |  | 173,452 | 1,8 | 0,4 | 173.052 |  |  |  | 12 | 1565 | 4 | 8945 | 10512 | 9055 | 11104 | 10713 | 8597 | 180 | 13 | 2 | 2155 | 9 | 300 | 330 | 100 |  | Открытая | 0,01 | 1:32:00 | 1543 | 1:32:00 | 1541 | 1:08:05 | 0.19 | 0.1922 | 1.0095 | 0.0071 | 0.0141 | 0.0505 | 0.0218 | 0.0392 | 0.0011 | 0.0034 | 0.0006 |  | 0.001 | 0.0033 | 0.0035 | 0.0051 | 0.0062 |  |  | 0.0028 |  | 0.0006 | 0.001 | 0.374 |  | RHI DELTEK D99 |  | RHI JUSTAL DS1015 |  | Затягивание металлопровода пром.ковша, падение скоростей на 0,3м/мин.
403 | 12004367 | 23.06.2020 | 160,908 | Арм500 | ГОСТ 34028-2016 | 11 | 180x180 | Открытая |  | 161,308 | 1,8 | 0,4 | 160.908 |  |  |  | 4 | 1576 | 4 | 8972 | 10537 | 9082 | 11132 | 10741 | 8625 | 200 | 13 | 2 | 2155 | 9 | 320 | 350 | 110 |  | Открытая | 0,01 | 2:18:00 | 1539 | 2:18:00 | 1539 | 2:38:02 | 0.1953 | 0.184 | 1.0054 | 0.0051 | 0.0144 | 0.0523 | 0.0227 | 0.0376 | 0.0009 | 0.0028 | 0.0005 |  | 0.001 | 0.003 | 0.0031 | 0.0018 | 0.0061 |  |  | 0.0028 |  | 0.0003 | 0.0033 | 0.379 |  | RHI DELTEK D99 |  | RHI JUSTAL DS1015
412 | 12004376 | 23.06.2020 | 173,014 | Арм500 | ГОСТ 34028-2016 | 20 | 180x180 | Открытая |  | 173,414 | 1,8 | 0,4 | 173.014 |  |  |  | 10 | 1565 | 4 | 9227 | 10789 | 9331 | 11374 | 10986 | 8874 | 200 | 13 | 2 | 2155 | 9 | 310 | 350 | 110 |  | Открытая | 0,02 | 8:43:00 | 1537 | 8:43:00 | 1536 | 9:13:37 | 0.1979 | 0.2063 | 1.0038 | 0.0039 | 0.018 | 0.0527 | 0.0198 | 0.0375 | 0.001 | 0.0036 | 0.0005 |  | 0.0011 | 0.0032 | 0.0028 | 0.0011 | 0.005 |  |  | 0.0026 |  | 0.0002 | 0.0027 | 0.381 |  | RHI DELTEK D99 |  | RHI JUSTAL DS1015 |  | Падение скоростей разливки на 0,4м.мин
413 | 12004377 | 23.06.2020 | 163,944 | Арм500 | ГОСТ 34028-2016 | 21 | 180x180 | Открытая |  | 164,344 | 1,8 | 0,4 | 163.944 |  |  |  | 5 | 1568 | 4 | 9257 | 10813 | 9355 | 11402 | 11014 | 8904 | 200 | 13 | 2 | 2155 | 9 | 310 | 350 | 110 |  | Открытая | 0,01 | 9:38:00 | 1540 | 9:38:00 | 1539 | 9:49:06 | 0.1908 | 0.1921 | 0.7508 | 0.0049 | 0.0177 | 0.045 | 0.0225 | 0.0374 | 0.0013 | 0.0031 | 0.0004 | 0.0065 | 0.0009 | 0.0024 | 0.0027 | 0.0014 | 0.0064 |  |  | 0.0023 |  | 0.0002 | 0.003 | 0.33 |  | RHI DELTEK D99 |  | RHI JUSTAL DS1015
426 | 12004390 | 23.06.2020 | 160,908 | Арм500 | ГОСТ 34028-2016 | 34 | 180x180 | Открытая |  | 161,308 | 1,8 | 0,4 | 160.908 |  |  |  | 12 | 1560 | 4 | 9621 | 11156 | 9713 | 11757 | 11360 | 9281 | 200 | 13 | 2 | 2155 | 9 | 310 | 350 | 110 |  | Открытая | 0,01 | 18:53:00 | 1538 | 18:53:00 | 1538 | 19:09:47 | 0.2071 | 0.1919 | 0.7065 | 0.0041 | 0.0135 | 0.0478 | 0.0294 | 0.0479 | 0.0012 | 0.0046 | 0.0004 |  | 0.0009 | 0.0024 | 0.0025 | 0.0009 | 0.0071 |  |  | 0.0025 |  | 0.0001 | 0.0033 | 0.341 |  | RHI DELTEK D99 |  | RHI JUSTAL DS1015
415 | 12004379 | 23.06.2020 | 166,98 | Арм500 | ГОСТ 34028-2016 | 23 | 180x180 | Открытая |  | 167,38 | 1,8 | 0,4 | 166.98 |  |  |  | 9 | 1568 | 4 | 9315 | 10864 | 9410 | 11456 | 11065 | 8962 | 200 | 13 | 2 | 2155 | 9 | 310 | 350 | 110 |  | Открытая | 0,02 | 11:04:00 | 1550 | 11:04:00 | 1550 | 11:15:26 | 0.1875 | 0.1824 | 0.7031 | 0.0067 | 0.0168 | 0.0488 | 0.0232 | 0.0398 | 0.001 | 0.0037 | 0.0004 |  | 0.0008 | 0.0021 | 0.0022 | 0.0011 | 0.0052 |  |  | 0.0023 |  | 0.0001 | 0.0016 | 0.32 |  | RHI DELTEK D99 |  | RHI JUSTAL DS1015
417 | 12004381 | 23.06.2020 | 163,944 | Арм500 | ГОСТ 34028-2016 | 25 | 180x180 | Открытая |  | 164,344 | 1,8 | 0,4 | 163.944 |  |  |  | 10 | 1565 | 4 | 9373 | 10916 | 9464 | 11511 | 11120 | 9019 | 200 | 13 | 2 | 2155 | 9 | 310 | 350 | 110 |  | Открытая | 0,01 | 12:30:00 | 1542 | 12:30:00 | 1543 | 12:37:37 | 0.1847 | 0.1855 | 0.7145 | 0.0057 | 0.021 | 0.0524 | 0.0266 | 0.0427 | 0.001 | 0.0042 | 0.0004 |  | 0.001 | 0.0025 | 0.0034 | 0.0008 | 0.0054 |  |  | 0.0023 |  | 0.0001 | 0.0026 | 0.32 |  | RHI DELTEK D99 |  | RHI JUSTAL DS1015
422 | 12004386 | 23.06.2020 | 160,908 | Арм500 | ГОСТ 34028-2016 | 30 | 180x180 | Открытая |  | 161,308 | 1,8 | 0,4 | 160.908 |  |  |  | 10 | 1563 | 4 | 9512 | 11050 | 9604 | 11648 | 11253 | 9165 | 200 | 13 | 2 | 2155 | 9 | 310 | 350 | 110 |  | Открытая | 0,01 | 16:02:00 | 1536 | 16:02:00 | 1537 | 16:16:19 | 0.1918 | 0.1877 | 0.711 | 0.0056 | 0.0158 | 0.0503 | 0.0222 | 0.0389 | 0.0011 | 0.003 | 0.0004 |  | 0.001 | 0.0024 | 0.0033 | 0.0007 | 0.0047 |  |  | 0.0024 |  | 0.0001 | 0.0018 | 0.326 |  | RHI DELTEK D99 |  | RHI JUSTAL DS1015
424 | 12004388 | 23.06.2020 | 163,944 | Арм500 | ГОСТ 34028-2016 | 32 | 180x180 | Открытая |  | 164,344 | 1,8 | 0,4 | 163.944 |  |  |  | 6 | 1563 | 4 | 9567 | 11104 | 9659 | 11702 | 11308 | 9223 | 200 | 13 | 2 | 2155 | 9 | 310 | 350 | 110 |  | Открытая | 0,01 | 17:26:00 | 1543 | 17:26:00 | 1538 | 17:36:57 | 0.194 | 0.1897 | 0.7124 | 0.0034 | 0.0168 | 0.0487 | 0.0218 | 0.0443 | 0.0009 | 0.0032 | 0.0005 |  | 0.001 | 0.0025 | 0.0037 | 0.0009 | 0.0039 |  |  | 0.0024 |  | 0.0002 | 0.001 | 0.328 |  | RHI DELTEK D99 |  | RHI JUSTAL DS1015
430 | 12004394 | 23.06.2020 | 166,98 | Арм500 | ГОСТ 34028-2016 | 38 | 180x180 | Открытая |  | 167,38 | 1,8 | 0,4 | 166.98 |  |  |  | 9 | 1565 | 4 | 9728 | 11262 | 9822 | 11866 | 11469 | 9390 | 200 | 7 | 2 | 2155 | 9 | 300 | 350 | 110 |  | Открытая | 0,01 | 21:35:00 | 1541 | 21:35:00 | 1539 | 21:40:21 | 0.1899 | 0.1908 | 0.7097 | 0.0054 | 0.0114 | 0.0307 | 0.0057 | 0.0093 | 0.0002 | 0.0017 | 0.0004 |  | 0.001 | 0.0023 | 0.0028 | 0.0012 | 0.0046 |  |  | 0.0024 |  | 0.0001 | 0.0026 | 0.316 |  | RHI DELTEK D99 |  | RHI JUSTAL DS1015
431 | 12004395 | 23.06.2020 | 166,98 | Арм500 | ГОСТ 34028-2016 | 39 | 180x180 | Открытая |  | 167,38 | 1,8 | 0,4 | 166.98 |  |  |  | 12 | 1564 | 4 | 9755 | 11289 | 9853 | 11893 | 11496 | 9417 | 200 | 7 | 2 | 2155 | 9 | 300 | 350 | 110 |  | Открытая | 0,01 | 22:15:00 | 1542 | 22:15:00 | 1538 | 22:20:49 | 0.1844 | 0.188 | 0.7205 | 0.0034 | 0.0097 | 0.0301 | 0.0049 | 0.01 | 0.0001 | 0.0016 | 0.0005 |  | 0.0009 | 0.0027 | 0.0028 | 0.0009 | 0.0055 |  |  | 0.0021 |  | 0.0001 | 0.0009 | 0.312 |  | RHI DELTEK D99 |  | RHI JUSTAL DS1015
437 | 12004401 | 24.06.2020 | 166,848 | Ст3сп | Контракт | 2 | 150x150 | Открытая |  | 167,248 | 1,8 | 0,4 | 166.848 |  |  |  | 9 | 1575 | 2 | 1470 | 6986 | 7580 | 7256 | 7756 | 6649 | 165 | 12 | 3 | 1950 | 9 | 320 | 380 | 170 |  | Открытая | 0,01 | 6:45:00 | 1550 | 6:45:00 | 1545 | 6:48:22 | 0.1921 | 0.1795 | 0.7065 | 0.0041 | 0.0163 | 0.0483 | 0.021 | 0.0385 | 0.0008 | 0.0029 | 0.0005 |  | 0.0009 | 0.0022 | 0.0021 | 0.0007 | 0.0046 |  |  | 0.0026 |  | 0.0001 | 0.0032 | 0.324 |  | RHI DELTEK D99 |  | RHI JUSTAL DS1015
440 | 12004404 | 24.06.2020 | 168,96 | Ст3сп | Контракт | 3 | 150x150 | Открытая |  | 169,36 | 1,8 | 0,4 | 168.96 |  |  |  | 4 | 1572 | 2 | 1558 | 7074 | 7668 | 7327 | 7844 | 6733 | 165 | 12 | 3 | 1950 | 9 | 320 | 380 | 170 |  | Открытая | 0,03 | 9:15:00 | 1538 | 9:15:00 | 1536 | 9:32:10 | 0.1933 | 0.1925 | 0.7213 | 0.008 | 0.0166 | 0.0404 | 0.0161 | 0.0369 | 0.0009 | 0.0032 | 0.0005 |  | 0.001 | 0.0023 | 0.0029 | 0.0012 | 0.0039 |  |  | 0.0028 |  | 0.0001 | 0.0017 | 0.326 |  | RHI DELTEK D99 |  | RHI JUSTAL DS1015
442 | 12004406 | 24.06.2020 | 166,848 | Ст3сп | Контракт | 5 | 150x150 | Открытая |  | 167,248 | 1,8 | 0,4 | 166.848 |  |  |  | 9 | 1572 | 2 | 1613 | 7131 | 7725 | 7374 | 7903 | 6790 | 165 | 12 | 3 | 1950 | 9 | 320 | 380 | 170 |  | Открытая | 0,01 | 10:50:00 | 1546 | 10:50:00 | 1544 | 11:05:27 | 0.1959 | 0.1966 | 0.7193 | 0.0062 | 0.016 | 0.0552 | 0.028 | 0.0439 | 0.0011 | 0.0041 | 0.0005 |  | 0.0011 | 0.0024 | 0.0028 | 0.001 | 0.005 |  |  | 0.0026 |  | 0.0001 | 0.002 | 0.333 |  | RHI DELTEK D99 |  | RHI JUSTAL DS1015
406 | 12004370 | 23.06.2020 | 166,98 | Арм500 | ГОСТ 34028-2016 | 14 | 180x180 | Открытая |  | 167,38 | 1,8 | 0,4 | 166.98 |  |  |  | 12 | 1563 | 4 | 9057 | 10619 | 9167 | 11214 | 10823 | 8707 | 200 | 13 | 2 | 2155 | 9 | 320 | 350 | 110 |  | Открытая | 0,01 | 4:28:00 | 1541 | 4:28:00 | 1540 | 4:46:56 | 0.183 | 0.1989 | 0.9926 | 0.0039 | 0.0115 | 0.0454 | 0.0215 | 0.0347 | 0.001 | 0.0028 | 0.0005 |  | 0.0011 | 0.0029 | 0.0032 | 0.001 | 0.0057 |  |  | 0.0025 |  | 0.0001 | 0.0032 | 0.362 |  | RHI DELTEK D99 |  | RHI JUSTAL DS1015 |  | Неисправность МГРа №4, порезка НЛЗ ручным резаком.
407 | 12004371 | 23.06.2020 | 157,872 | Арм500 | ГОСТ 34028-2016 | 15 | 180x180 | Открытая |  | 158,272 | 1,8 | 0,4 | 157.872 |  |  |  | 10 | 1566 | 4 | 9084 | 10646 | 9191 | 11238 | 10850 | 8734 | 200 | 13 | 2 | 2155 | 9 | 320 | 350 | 110 |  | Открытая | 0,01 | 5:13:00 | 1537 | 5:13:00 | 1538 | 5:33:58 | 0.2029 | 0.1885 | 1.01 | 0.0049 | 0.0145 | 0.0493 | 0.0198 | 0.0374 | 0.0014 | 0.0029 | 0.0005 |  | 0.0011 | 0.0031 | 0.0031 | 0.0015 | 0.0054 |  |  | 0.0025 |  | 0.0002 | 0.0025 | 0.386 |  | RHI DELTEK D99 |  | RHI JUSTAL DS1015 |  | Неисправность МГРа №4, порезка НЛЗ ручным резаком.
408 | 12004372 | 23.06.2020 | 163,944 | Арм500 | ГОСТ 34028-2016 | 16 | 180x180 | Открытая |  | 164,344 | 1,8 | 0,4 | 163.944 |  |  |  | 4 | 1571 | 4 | 9111 | 10673 | 9219 | 11265 | 10877 | 8761 | 200 | 13 | 2 | 2155 | 9 | 320 | 350 | 110 |  | Открытая | 0,01 | 5:57:00 | 1537 | 5:57:00 | 1536 | 6:16:10 | 0.1918 | 0.1912 | 0.9963 | 0.0071 | 0.0163 | 0.0452 | 0.0238 | 0.0393 | 0.0015 | 0.0039 | 0.0006 |  | 0.001 | 0.0033 | 0.0028 | 0.0012 | 0.0064 |  |  | 0.0025 |  | 0.0002 | 0.0015 | 0.373 |  | RHI DELTEK D99 |  | RHI JUSTAL DS1015
409 | 12004373 | 23.06.2020 | 166,98 | Арм500 | ГОСТ 34028-2016 | 17 | 180x180 | Открытая |  | 167,38 | 1,8 | 0,4 | 166.98 |  |  |  | 6 | 1564 | 4 | 9142 | 10700 | 9246 | 11293 | 10904 | 8789 | 200 | 13 | 2 | 2155 | 9 | 320 | 350 | 110 |  | Открытая | 0,01 | 6:40:00 | 1545 | 6:40:00 | 1544 | 6:56:53 | 0.1935 | 0.1834 | 0.9926 | 0.0095 | 0.0164 | 0.0497 | 0.0236 | 0.0361 | 0.001 | 0.0028 | 0.0005 |  | 0.001 | 0.0032 | 0.0032 | 0.0014 | 0.005 |  |  | 0.0025 |  | 0.0001 | 0.0014 | 0.374 |  | RHI DELTEK D99 |  | RHI JUSTAL DS1015
418 | 12004382 | 23.06.2020 | 163,944 | Арм500 | ГОСТ 34028-2016 | 26 | 180x180 | Открытая |  | 164,344 | 1,8 | 0,4 | 163.944 |  |  |  | 4 | 1564 | 4 | 9400 | 10943 | 9492 | 11538 | 11144 | 9050 | 200 | 13 | 2 | 2155 | 9 | 310 | 350 | 110 |  | Открытая | 0,02 | 13:11:00 | 1541 | 13:11:00 | 1542 | 13:20:30 | 0.2079 | 0.1892 | 0.7111 | 0.0062 | 0.0179 | 0.0494 | 0.0207 | 0.0439 | 0.0012 | 0.0034 | 0.0005 |  | 0.0009 | 0.0025 | 0.0025 | 0.0007 | 0.0054 |  |  | 0.0023 |  | 0.0001 | 0.0042 | 0.342 |  | RHI DELTEK D99 |  | RHI JUSTAL DS1015
419 | 12004383 | 23.06.2020 | 166,98 | Арм500 | ГОСТ 34028-2016 | 27 | 180x180 | Открытая |  | 167,38 | 1,8 | 0,4 | 166.98 |  |  |  | 6 | 1566 | 4 | 9430 | 10971 | 9519 | 11566 | 11171 | 9077 | 200 | 13 | 2 | 2155 | 9 | 310 | 350 | 110 |  | Открытая | 0,02 | 13:54:00 | 1544 | 13:54:00 | 1541 | 14:09:10 | 0.1829 | 0.1929 | 0.7136 | 0.0068 | 0.0144 | 0.0537 | 0.0317 | 0.0353 | 0.0011 | 0.0049 | 0.0004 |  | 0.0009 | 0.0021 | 0.0033 | 0.001 | 0.0059 |  |  | 0.0022 |  | 0.0001 | 0.0025 | 0.318 |  | RHI DELTEK D99 |  | RHI JUSTAL DS1015
420 | 12004384 | 23.06.2020 | 166,98 | Арм500 | ГОСТ 34028-2016 | 28 | 180x180 | Открытая |  | 167,38 | 1,8 | 0,4 | 166.98 |  |  |  | 9 | 1562 | 4 | 9458 | 10995 | 9549 | 11593 | 11199 | 9107 | 200 | 13 | 2 | 2155 | 9 | 310 | 350 | 110 |  | Открытая | 0,01 | 14:36:00 | 1542 | 14:36:00 | 1537 | 14:46:25 | 0.1853 | 0.1889 | 0.7063 | 0.0054 | 0.0136 | 0.0513 | 0.0213 | 0.0345 | 0.0009 | 0.0068 | 0.0004 |  | 0.0009 | 0.0023 | 0.0024 | 0.0008 | 0.0046 |  |  | 0.0023 |  | 0.0001 | 0.0013 | 0.319 |  | RHI DELTEK D99 |  | RHI JUSTAL DS1015
421 | 12004385 | 23.06.2020 | 170,016 | Арм500 | ГОСТ 34028-2016 | 29 | 180x180 | Открытая |  | 170,416 | 1,8 | 0,4 | 170.016 |  |  |  | 12 | 1562 | 4 | 9485 | 11022 | 9577 | 11623 | 11226 | 9138 | 200 | 13 | 2 | 2155 | 9 | 310 | 350 | 110 |  | Открытая | 0,02 | 15:19:00 | 1538 | 15:19:00 | 1536 | 15:32:35 | 0.1947 | 0.1937 | 0.7181 | 0.0041 | 0.0146 | 0.0427 | 0.0179 | 0.033 | 0.0011 | 0.0032 | 0.0005 |  | 0.001 | 0.0023 | 0.0027 | 0.0011 | 0.0056 |  |  | 0.0022 |  | 0.0001 | 0.0051 | 0.327 |  | RHI DELTEK D99 |  | RHI JUSTAL DS1015
433 | 12004397 | 23.06.2020 | 166,98 | Арм500 | ГОСТ 34028-2016 | 41 | 180x180 | Открытая |  | 167,38 | 1,8 | 0,4 | 166.98 |  |  |  | 4 | 1566 | 4 | 9810 | 11347 | 9914 | 11951 | 11557 | 9472 | 200 | 7 | 2 | 2155 | 9 | 300 | 350 | 110 |  | Открытая | 0,01 | 23:35:00 | 1540 | 23:35:00 | 1541 | 23:45:21 | 0.1943 | 0.1807 | 0.715 | 0.0062 | 0.0136 | 0.0301 | 0.0058 | 0.0098 | 0.0003 | 0.0018 | 0.0005 |  | 0.0009 | 0.0025 | 0.0026 | 0.0008 | 0.0057 |  |  | 0.0026 |  | 0.0001 | 0.002 | 0.321 |  | RHI DELTEK D99 |  | RHI JUSTAL DS1015
434 | 12004398 | 24.06.2020 | 176,088 | Арм500 | ГОСТ 34028-2016 | 42 | 180x180 | Открытая |  | 176,488 | 1,8 | 0,4 | 176.088 |  |  |  | 11 | 1572 | 4 | 9840 | 11377 | 9944 | 11981 | 11584 | 9499 | 200 | 7 | 2 | 2155 | 9 | 300 | 350 | 110 |  | Открытая | 0,01 | 0:20:00 | 1545 | 0:20:00 | 1543 | 0:28:59 | 0.185 | 0.1844 | 0.7048 | 0.0057 | 0.0115 | 0.031 | 0.0059 | 0.0103 | 0.0002 | 0.0018 | 0.0004 |  | 0.0008 | 0.0021 | 0.0022 | 0.0009 | 0.0034 |  |  | 0.0025 |  | 0.0001 | 0.0016 | 0.311 |  | RHI DELTEK D99 |  | RHI JUSTAL DS1015
435 | 12004399 | 24.06.2020 | 166,454 | Арм500 | ГОСТ 34028-2016 | 43 | 180x180 | Открытая |  | 173,754 | 1,8 | 0,4 | 173.354 |  | 3,5 |  | 9 | 1564 | 4 | [6 empty] | 200 | 7 | 2 | 2155 | 9 | 300 | 350 | 110 |  | Открытая | 0,01 | 1:05:00 | 1545 | 1:05:00 | 1544 | 1:09:32 | 0.1879 | 0.1839 | 0.7025 | 0.006 | 0.0245 | 0.0482 | 0.0147 | 0.029 | 0.0006 | 0.0045 | 0.0005 |  | 0.0009 | 0.003 | 0.0023 | 0.0006 | 0.0026 |  |  | 0.0025 |  | 0.0001 | 0.0025 | 0.319 |  | RHI DELTEK D99 |  | RHI JUSTAL DS1015
445 | 12004409 | 24.06.2020 | 168,96 | Ст3сп | Контракт | 8 | 150x150 | Открытая |  | 169,36 | 1,8 | 0,4 | 168.96 |  |  |  | 4 | 1571 | 2 | 1699 | 7217 | 7813 | 7443 | 7990 | 6872 | 165 | 12 | 3 | 1950 | 9 | 313 | 380 | 170 |  | Открытая | 0,01 | 13:05:00 | 1542 | 13:05:00 | 1543 | 13:23:48 | 0.2068 | 0.1799 | 0.7265 | 0.0044 | 0.0189 | 0.0488 | 0.022 | 0.0388 | 0.0011 | 0.0034 | 0.0006 |  | 0.0009 | 0.0024 | 0.0029 | 0.0014 | 0.0057 |  |  | 0.0023 |  | 0.0002 | 0.0019 | 0.343 |  | RHI DELTEK D99 |  | RHI JUSTAL DS1015
446 | 12004410 | 24.06.2020 | 162,624 | Ст3сп | Контракт | 9 | 150x150 | Открытая |  | 163,024 | 1,8 | 0,4 | 162.624 |  |  |  | 12 | 1570 | 2 | 1727 | 7245 | 7841 | 7467 | 8019 | 6899 | 165 | 12 | 3 | 1950 | 9 | 313 | 380 | 170 |  | Открытая | 0,01 | 13:55:00 | 1540 | 13:55:00 | 1543 | 14:09:37 | 0.1933 | 0.1975 | 0.6866 | 0.0114 | 0.0125 | 0.0515 | 0.0265 | 0.0348 | 0.0009 | 0.0029 | 0.0005 |  | 0.0009 | 0.002 | 0.0027 | 0.0007 | 0.0063 |  |  | 0.0023 |  | 0.0001 | 0.0017 | 0.323 |  | RHI DELTEK D99 |  | RHI JUSTAL DS1015
447 | 12004411 | 24.06.2020 | 171,072 | Ст3сп | Контракт | 10 | 150x150 | Открытая |  | 171,472 | 1,8 | 0,4 | 171.072 |  |  |  | 9 | 1571 | 2 | 1756 | 7274 | 7870 | 7490 | 8049 | 6929 | 165 | 12 | 3 | 1950 | 9 | 313 | 380 | 170 |  | Открытая | 0,01 | 14:35:00 | 1547 | 14:35:00 | 1544 | 14:53:33 | 0.1876 | 0.1859 | 0.6915 | 0.0055 | 0.0148 | 0.0501 | 0.0219 | 0.0382 | 0.0012 | 0.0033 | 0.0005 |  | 0.001 | 0.0019 | 0.0027 | 0.0009 | 0.0068 |  |  | 0.0021 |  | 0.0001 | 0.0021 | 0.318 |  | RHI DELTEK D99 |  | RHI JUSTAL DS1015
448 | 12004412 | 24.06.2020 | 164,736 | Ст3сп | Контракт | 11 | 150x150 | Открытая |  | 165,136 | 1,8 | 0,4 | 164.736 |  |  |  | 6 | 1570 | 2 | 1786 | 7304 | 7898 | 7513 | 8076 | 6956 | 165 | 12 | 3 | 1950 | 9 | 313 | 380 | 170 |  | Открытая | 0,02 | 15:20:00 | 1542 | 15:20:00 | 1543 | 15:36:16 | 0.186 | 0.1972 | 0.6951 | 0.0081 | 0.0138 | 0.049 | 0.022 | 0.0428 | 0.001 | 0.0032 | 0.0005 |  | 0.0009 | 0.002 | 0.003 | 0.0009 | 0.0052 |  |  | 0.0023 |  | 0.0002 | 0.0026 | 0.317 |  | RHI DELTEK D99 |  | RHI JUSTAL DS1015
460 | 12004424 | 25.06.2020 | 168,96 | Ст3сп | Контракт | 24 | 150x150 | Открытая |  | 169,36 | 1,8 | 0,4 | 168.96 |  |  |  | 4 | 1558 | 2 | 2131 | 7645 | 8237 | 7783 | 8426 | 7298 | 165 | 12 | 3 | 1950 | 9 | 370 | 430 | 190 |  | Открытая | 0,01 | 0:16:00 | 1532 | 0:16:00 | 1531 | 0:27:20 | 0.1844 | 0.1831 | 0.7103 | 0.0068 | 0.0118 | 0.0358 | 0.0176 | 0.0324 | 0.002 | 0.0025 | 0.0006 |  | 0.0009 | 0.0021 | 0.0027 | 0.0011 | 0.0043 |  |  | 0.0024 |  | 0.0002 | 0.0031 | 0.314 |  | RHI DELTEK D99 |  | RHI JUSTAL DS1015 |  | Неисправность МГРа №4, порезка НЛЗ ручным резаком
461 | 12004425 | 25.06.2020 | 164,736 | Ст3сп | Контракт | 25 | 150x150 | Открытая |  | 165,136 | 1,8 | 0,4 | 164.736 |  |  |  | 12 | 1563 | 2 | 2161 | 7675 | 8264 | 7804 | 8455 | 7325 | 165 | 12 | 3 | 1950 | 9 | 370 | 430 | 190 |  | Открытая | 0,01 | 1:02:00 | 1540 | 1:02:00 | 1539 | 1:11:16 | 0.1894 | 0.1954 | 0.7027 | 0.0034 | 0.0223 | 0.0434 | 0.0169 | 0.0336 | 0.0008 | 0.0026 | 0.0006 |  | 0.001 | 0.0022 | 0.0032 | 0.001 | 0.0043 |  |  | 0.0025 |  | 0.0002 | 0.0011 | 0.32 |  | RHI DELTEK D99 |  | RHI JUSTAL DS1015
462 | 12004426 | 25.06.2020 | 160,512 | Ст3сп | Контракт | 26 | 150x150 | Открытая |  | 160,912 | 1,8 | 0,4 | 160.512 |  |  |  | 9 | 1562 | 2 | 2188 | 7702 | 8292 | 7823 | 8485 | 7354 | 165 | 12 | 3 | 1950 | 9 | 370 | 430 | 190 |  | Открытая | 0,01 | 1:46:00 | 1539 | 1:46:00 | 1540 | 1:52:35 | 0.1867 | 0.1945 | 0.6884 | 0.005 | 0.0177 | 0.047 | 0.0216 | 0.0312 | 0.0008 | 0.0029 | 0.0005 |  | 0.0009 | 0.0018 | 0.0044 | 0.0015 | 0.0049 |  |  | 0.0023 |  | 0.0001 | 0.0015 | 0.315 |  | RHI DELTEK D99 |  | RHI JUSTAL DS1015
359 | 12004323 | 21.06.2020 | 160,908 | Арм500 | ГОСТ 34028-2016 | 2 | 180x180 | Открытая |  | 161,308 | 1,8 | 0,4 | 160.908 |  |  |  | 10 | 1565 | 7 | 7749 | 4199 | 4158 | 3898 | 7717 | 7420 | 200 | 13 | 2 | 2155 | 9 | 320 | 350 | 110 |  | Открытая | 0,01 | 12:21:00 | 1540 | 12:21:00 | 1536 | 12:38:51 | 0.1895 | 0.1752 | 0.9836 | 0.0089 | 0.0103 | 0.0474 | 0.0237 | 0.0392 | 0.0008 | 0.0032 | 0.0004 |  | 0.0008 | 0.0028 | 0.0021 | 0.0007 | 0.0068 |  |  | 0.0026 |  | 0.0001 | 0.0028 | 0.368 |  | RHI DELTEK D99 |  | RHI JUSTAL DS1015
360 | 12004324 | 21.06.2020 | 173,052 | Арм500 | ГОСТ 34028-2016 | 3 | 180x180 | Открытая |  | 173,452 | 1,8 | 0,4 | 173.052 |  |  |  | 5 | 1564 | 7 | 7779 | 4229 | 4185 | 3925 | 7747 | 7447 | 200 | 13 | 2 | 2155 | 9 | 320 | 350 | 110 |  | Открытая | 0,02 | 13:03:00 | 1537 | 13:03:00 | 1533 | 13:19:19 | 0.2067 | 0.1816 | 1.0055 | 0.0221 | 0.0207 | 0.0505 | 0.0202 | 0.0366 | 0.0011 | 0.0034 | 0.0005 |  | 0.0008 | 0.0029 | 0.0022 | 0.0005 | 0.0061 |  |  | 0.003 |  | 0.0001 | 0.0057 | 0.389 |  | RHI DELTEK D99 |  | RHI JUSTAL DS1015
365 | 12004329 | 21.06.2020 | 157,872 | Арм500 | ГОСТ 34028-2016 | 8 | 180x180 | Открытая |  | 158,272 | 1,8 | 0,4 | 157.872 |  |  |  | 5 | 1563 | 7 | 7919 | 4366 | 4318 | 4058 | 7884 | 7580 | 200 | 10 | 2 | 2155 | 9 | 320 | 350 | 18 |  | Открытая | 0,01 | 16:37:00 | 1542 | 16:37:00 | 1542 | 16:56:41 | 0.1881 | 0.2008 | 1.0075 | 0.0053 | 0.0165 | 0.0479 | 0.0211 | 0.0381 | 0.0014 | 0.0031 | 0.0005 |  | 0.0011 | 0.003 | 0.0029 | 0.0011 | 0.0066 |  |  | 0.0028 |  | 0.0002 | 0.0029 | 0.371 |  | RHI DELTEK D99 |  | RHI JUSTAL DS1015
367 | 12004331 | 21.06.2020 | 163,944 | Арм500 | ГОСТ 34028-2016 | 10 | 180x180 | Открытая |  | 164,344 | 1,8 | 0,4 | 163.944 |  |  |  | 2 | 1561 | 7 | 7976 | 4420 | 4373 | 4113 | 7938 | 7635 | 200 | 13 | 2 | 2155 | 9 | 320 | 350 | 110 |  | Открытая | 0,02 | 18:00:00 | 1540 | 18:00:00 | 1541 | 18:16:40 | 0.1803 | 0.191 | 1.0071 | 0.0103 | 0.0171 | 0.0396 | 0.0199 | 0.0487 | 0.0013 | 0.003 | 0.0005 |  | 0.0009 | 0.0032 | 0.0023 | 0.0007 | 0.0067 |  |  | 0.0027 |  | 0.0001 | 0.0045 | 0.362 |  | RHI DELTEK D99 |  | RHI JUSTAL DS1015
369 | 12004333 | 21.06.2020 | 160,908 | Арм500 | ГОСТ 34028-2016 | 12 | 180x180 | Открытая |  | 161,308 | 1,8 | 0,4 | 160.908 |  |  |  | 10 | 1561 | 7 | 8034 | 4478 | 4428 | 4165 | 7993 | 7690 | 180 | 7 | 2 | 2155 | 9 | 320 | 350 | 110 |  | Открытая | 0,01 | 19:25:00 | 1541 | 19:25:00 | 1540 | 19:44:57 | 0.2016 | 0.1958 | 0.9995 | 0.0068 | 0.0192 | 0.0482 | 0.0215 | 0.0395 | 0.0013 | 0.0029 | 0.0005 |  | 0.0011 | 0.003 | 0.0027 | 0.001 | 0.0051 |  |  | 0.0028 |  | 0.0001 | 0.0021 | 0.383 |  | RHI DELTEK D99 |  | RHI JUSTAL DS1015
375 | 12004339 | 21.06.2020 | 166,98 | Арм500 | ГОСТ 34028-2016 | 18 | 180x180 | Открытая |  | 167,38 | 1,8 | 0,4 | 166.98 |  |  |  | 5 | 1561 | 7 | 8204 | 4645 | 4592 | 4332 | 8163 | 7857 | 200 | 7 | 2 | 2155 | 9 | 320 | 350 | 110 |  | Открытая | 0,01 | 23:45:00 | 1539 | 23:45:00 | 1537 | 23:56:19 | 0.1913 | 0.228 | 1.0366 | 0.0081 | 0.0241 | 0.0563 | 0.0243 | 0.04 | 0.0013 | 0.0034 | 0.0006 |  | 0.0012 | 0.0035 | 0.0035 | 0.0008 | 0.0051 |  |  | 0.0027 |  | 0.0002 | 0.0009 | 0.381 |  | RHI DELTEK D99 |  | RHI JUSTAL DS1015 |  | Неисправность МГРа №2, порезка НЛЗ ручным резаком
382 | 12004346 | 22.06.2020 | 163,944 | Арм500 | ГОСТ 34028-2016 | 25 | 180x180 | Открытая |  | 164,344 | 1,8 | 0,4 | 163.944 |  |  |  | 2 | 1561 | 7 | 8395 | 4836 | 4783 | 4523 | 8357 | 8048 | 200 | 7 | 2 | 2155 | 9 | 320 | 350 | 110 |  | Открытая | 0,01 | 4:40:00 | 1542 | 4:40:00 | 1538 | 4:52:08 | 0.1991 | 0.1908 | 0.9976 | 0.0055 | 0.0142 | 0.0493 | 0.0211 | 0.0355 | 0.001 | 0.0035 | 0.0005 |  | 0.0011 | 0.0027 | 0.0029 | 0.0008 | 0.0051 |  |  | 0.0028 |  | 0.0001 | 0.0022 | 0.38 |  | RHI DELTEK D99 |  | RHI JUSTAL DS1015
384 | 12004348 | 22.06.2020 | 163,944 | Арм500 | ГОСТ 34028-2016 | 27 | 180x180 | Открытая |  | 164,344 | 1,8 | 0,4 | 163.944 |  |  |  | 10 | 1560 | 7 | 8450 | 4891 | 4837 | 4577 | 8409 | 8102 | 200 | 7 | 2 | 2155 | 9 | 320 | 350 | 110 |  | Открытая | 0,01 | 6:05:00 | 1539 | 6:05:00 | 1540 | 6:17:57 | 0.1964 | 0.1889 | 1.0116 | 0.0081 | 0.0125 | 0.0514 | 0.0269 | 0.0363 | 0.0009 | 0.0048 | 0.0005 |  | 0.001 | 0.0026 | 0.003 | 0.001 | 0.006 |  |  | 0.0027 |  | 0.0002 | 0.0012 | 0.381 |  | RHI DELTEK D99 |  | RHI JUSTAL DS1015
391 | 12004355 | 22.06.2020 | 166,549 | Арм500 | ГОСТ 34028-2016 | 34 | 180x180 | Открытая |  | 172,049 | 1,8 | 0,4 | 171.649 |  | 2,3 |  | 9 | 1563 | 7 | 8641 | 5082 | 5032 | 4772 | 8597 | 8294 | 200 | 13 | 2 | 2155 | 9 | 330 | 350 | 140 |  | Открытая | 0,01 | 11:00:00 | 1538 | 11:00:00 | 1538 | 11:11:29 | 0.1899 | 0.1892 | 0.992 | 0.0053 | 0.013 | 0.0501 | 0.0203 | 0.0364 | 0.0012 | 0.0032 | 0.0005 |  | 0.0011 | 0.0027 | 0.0027 | 0.0008 | 0.0052 |  |  | 0.0029 |  | 0.0001 | 0.0023 | 0.37 |  | RHI DELTEK D99 |  | RHI JUSTAL DS1015
427 | 12004391 | 23.06.2020 | 163,944 | Арм500 | ГОСТ 34028-2016 | 35 | 180x180 | Открытая |  | 164,344 | 1,8 | 0,4 | 163.944 |  |  |  | 10 | 1565 | 4 | 9646 | 11183 | 9740 | 11784 | 11387 | 9311 | 200 | 7 | 2 | 2155 | 9 | 300 | 380 | 110 |  | Открытая | 0,01 | 19:30:00 | 1543 | 19:30:00 | 1541 | 19:44:06 | 0.1893 | 0.203 | 0.7086 | 0.0046 | 0.0125 | 0.0407 | 0.0235 | 0.0463 | 0.001 | 0.003 | 0.0004 |  | 0.0009 | 0.0025 | 0.004 | 0.0013 | 0.0056 |  |  | 0.0023 |  | 0.0002 | 0.003 | 0.321 |  | RHI DELTEK D99 |  | RHI JUSTAL DS1015
428 | 12004392 | 23.06.2020 | 157,872 | Арм500 | ГОСТ 34028-2016 | 36 | 180x180 | Открытая |  | 158,272 | 1,8 | 0,4 | 157.872 |  |  |  | 4 | 1566 | 4 | 9673 | 11207 | 9768 | 11811 | 11414 | 9335 | 200 | 7 | 2 | 2155 | 9 | 310 | 350 | 110 |  | Открытая | 0,01 | 20:10:00 | 1540 | 20:10:00 | 1539 | 20:30:19 | 0.19 | 0.1908 | 0.6997 | 0.0047 | 0.0134 | 0.0399 | 0.0169 | 0.0322 | 0.0011 | 0.0024 | 0.0004 |  | 0.0009 | 0.0025 | 0.0044 | 0.001 | 0.0049 |  |  | 0.0023 |  | 0.0001 | 0.0027 | 0.319 |  | RHI DELTEK D99 |  | RHI JUSTAL DS1015
436 | 12004400 | 24.06.2020 | 158,365 | Ст3сп | Контракт | 1 | 150x150 | Открытая |  | 159,365 | 1,8 | 0,4 | 158.965 |  |  |  | 12 | 1582 | 2 | 1442 | 6958 | 7552 | 7228 | 7726 | 6621 | 165 | 10 | 3 | 1950 | 9 | 350 | 400 | 180 |  | Открытая | 0,07 | 6:00:00 | 1543 | 6:00:00 | 1548 | 6:31:30 | 0.2063 | 0.1678 | 0.694 | 0.0049 | 0.0151 | 0.0455 | 0.0213 | 0.0374 | 0.0008 | 0.0027 | 0.0004 |  | 0.0008 | 0.002 | 0.0017 | 0.0007 | 0.0055 |  |  | 0.0025 |  | 0.0001 | 0.0016 | 0.336 |  | RHI DELTEK D99 |  | RHI JUSTAL DS1015 |  | сбой 4 МГР, ручной рез
438 | 12004402 | 24.06.2020 | 171,072 | Ст3сп | Контракт | 1 | 150x150 | Открытая |  | 171,472 | 1,8 | 0,4 | 171.072 |  |  |  | 11 | 1575 | 2 | 1499 | 7015 | 7609 | 7281 | 7785 | 6676 | 165 | 12 | 3 | 1950 | 9 | 320 | 380 | 170 |  | Открытая | 0,01 | 7:45:00 | 1542 | 7:45:00 | 1541 | 7:45:42 | 0.1933 | 0.1827 | 0.6962 | 0.0048 | 0.0197 | 0.0504 | 0.0196 | 0.0453 | 0.0008 | 0.0032 | 0.0004 |  | 0.0009 | 0.0023 | 0.002 | 0.0007 | 0.0041 |  |  | 0.0025 |  | 0.0001 | 0.0015 | 0.325 |  | RHI DELTEK D99 |  | RHI JUSTAL DS1015
439 | 12004403 | 24.06.2020 | 171,072 | Ст3сп | Контракт | 2 | 150x150 | Открытая |  | 171,472 | 1,8 | 0,4 | 171.072 |  |  |  | 10 | 1572 | 2 | 1529 | 7045 | 7639 | 7304 | 7815 | 6706 | 165 | 12 | 3 | 1950 | 9 | 320 | 380 | 170 |  | Открытая | 0,01 | 8:30:00 | 1544 | 8:30:00 | 1540 | 8:43:04 | 0.1891 | 0.1953 | 0.705 | 0.0039 | 0.0268 | 0.0482 | 0.0185 | 0.0435 | 0.0008 | 0.0029 | 0.0005 |  | 0.001 | 0.0025 | 0.0023 | 0.0006 | 0.0041 |  |  | 0.0025 |  | 0.0001 | 0.0016 | 0.321 |  | RHI DELTEK D99 |  | RHI JUSTAL DS1015
453 | 12004417 | 24.06.2020 | 162,624 | Ст3сп | Контракт | 16 | 150x150 | Открытая |  | 163,024 | 1,8 | 0,4 | 162.624 |  |  |  | 6 | 1568 | 2 | 1929 | 7445 | 8039 | 7629 | 8221 | 7100 | 165 | 12 | 3 | 1950 | 9 | 370 | 430 | 190 |  | Открытая | 0,01 | 19:04:00 | 1546 | 19:04:00 | 1545 | 19:19:11 | 0.1948 | 0.1973 | 0.7204 | 0.0047 | 0.0136 | 0.044 | 0.0215 | 0.0359 | 0.0009 | 0.0027 | 0.0006 |  | 0.001 | 0.0022 | 0.003 | 0.0011 | 0.0052 |  |  | 0.0023 |  | 0.0002 | 0.0013 | 0.328 |  | RHI DELTEK D99 |  | RHI JUSTAL DS1015
454 | 12004418 | 24.06.2020 | 166,848 | Ст3сп | Контракт | 17 | 150x150 | Открытая |  | 167,248 | 1,8 | 0,4 | 166.848 |  |  |  | 10 | 1566 | 2 | 1959 | 7472 | 8066 | 7650 | 8251 | 7127 | 165 | 12 | 3 | 1950 | 9 | 370 | 430 | 190 |  | Открытая | 0,01 | 19:49:00 | 1541 | 19:49:00 | 1540 | 19:53:32 | 0.1872 | 0.1888 | 0.7158 | 0.0069 | 0.0139 | 0.0422 | 0.0198 | 0.0369 | 0.0009 | 0.0025 | 0.0005 |  | 0.0009 | 0.002 | 0.0024 | 0.001 | 0.0064 |  |  | 0.0023 |  | 0.0001 | 0.0012 | 0.32 |  | RHI DELTEK D99 |  | RHI JUSTAL DS1015
455 | 12004419 | 24.06.2020 | 162,624 | Ст3сп | Контракт | 18 | 150x150 | Открытая |  | 163,024 | 1,8 | 0,4 | 162.624 |  |  |  | 4 | 1566 | 2 | 1986 | 7502 | 8094 | 7673 | 8278 | 7154 | 165 | 12 | 3 | 1950 | 9 | 370 | 430 | 190 |  | Открытая | 0,01 | 20:34:00 | 1544 | 20:34:00 | 1544 | 20:51:49 | 0.1891 | 0.1887 | 0.7184 | 0.0051 | 0.0108 | 0.0399 | 0.0223 | 0.0353 | 0.0008 | 0.0026 | 0.0005 |  | 0.001 | 0.0022 | 0.003 | 0.002 | 0.0054 |  |  | 0.0022 |  | 0.001 | 0.0016 | 0.322 |  | RHI DELTEK D99 |  | RHI JUSTAL DS1015
456 | 12004420 | 24.06.2020 | 164,736 | Ст3сп | Контракт | 19 | 150x150 | Открытая |  | 165,136 | 1,8 | 0,4 | 164.736 |  |  |  | 12 | 1564 | 2 | 2015 | 7529 | 8123 | 7694 | 8308 | 7182 | 165 | 12 | 3 | 1950 | 9 | 370 | 430 | 190 |  | Открытая | 0,01 | 21:16:00 | 1541 | 21:16:00 | 1538 | 21:29:52 | 0.1975 | 0.1944 | 0.7216 | 0.0038 | 0.0098 | 0.044 | 0.0255 | 0.0362 | 0.0008 | 0.0033 | 0.0005 |  | 0.001 | 0.0019 | 0.0037 | 0.0009 | 0.0058 |  |  | 0.0023 |  | 0.0001 | 0.0039 | 0.332 |  | RHI DELTEK D99 |  | RHI JUSTAL DS1015
444 | 12004408 | 24.06.2020 | 164,736 | Ст3сп | Контракт | 7 | 150x150 | Открытая |  | 165,136 | 1,8 | 0,4 | 164.736 |  |  |  | 10 | 1570 | 2 | 1670 | 7188 | 7784 | 7420 | 7960 | 6845 | 165 | 12 | 3 | 1950 | 9 | 313 | 380 | 170 |  | Открытая | 0,01 | 12:20:00 | 1541 | 12:20:00 | 1540 | 12:36:03 | 0.2007 | 0.1925 | 0.7116 | 0.0042 | 0.0121 | 0.0534 | 0.0266 | 0.0372 | 0.0009 | 0.0041 | 0.0005 |  | 0.0011 | 0.0022 | 0.0029 | 0.0012 | 0.0056 |  |  | 0.0025 |  | 0.0001 | 0.0013 | 0.335 |  | RHI DELTEK D99 |  | RHI JUSTAL DS1015
449 | 12004413 | 24.06.2020 | 164,736 | Ст3сп | Контракт | 12 | 150x150 | Открытая |  | 165,136 | 1,8 | 0,4 | 164.736 |  |  |  | 10 | 1566 | 2 | 1813 | 7331 | 7927 | 7536 | 8106 | 6984 | 165 | 12 | 3 | 1950 | 9 | 313 | 380 | 170 |  | Открытая | 0,01 | 16:05:00 | 1542 | 16:05:00 | 1541 | 16:17:25 | 0.1912 | 0.193 | 0.7079 | 0.0056 | 0.018 | 0.0505 | 0.0218 | 0.0417 | 0.0011 | 0.0028 | 0.0005 |  | 0.001 | 0.0024 | 0.0039 | 0.0008 | 0.0059 |  |  | 0.0024 |  | 0.0001 | 0.0014 | 0.325 |  | RHI DELTEK D99 |  | RHI JUSTAL DS1015
451 | 12004415 | 24.06.2020 | 166,848 | Ст3сп | Контракт | 14 | 150x150 | Открытая |  | 167,248 | 1,8 | 0,4 | 166.848 |  |  |  | 12 | 1566 | 2 | 1872 | 7361 | 7982 | 7583 | 8162 | 7041 | 165 | 12 | 3 | 1950 | 9 | 313 | 380 | 170 |  | Открытая | 0,01 | 17:35:00 | 1542 | 17:35:00 | 1541 | 17:49:49 | 0.1877 | 0.181 | 0.7211 | 0.0057 | 0.0087 | 0.0363 | 0.0186 | 0.0375 | 0.0011 | 0.0026 | 0.0005 |  | 0.0009 | 0.0019 | 0.0026 | 0.0008 | 0.0073 |  |  | 0.0022 |  | 0.0001 | 0.0014 | 0.32 |  | RHI DELTEK D99 |  | RHI JUSTAL DS1015
458 | 12004422 | 24.06.2020 | 166,848 | Ст3сп | Контракт | 21 | 150x150 | Открытая |  | 167,248 | 1,8 | 0,4 | 166.848 |  |  |  | 6 | 1563 | 2 | 2072 | 7586 | 8180 | 7739 | 8367 | 7239 | 165 | 12 | 3 | 1950 | 9 | 370 | 430 | 190 |  | Открытая | 0,01 | 22:45:00 | 1541 | 22:45:00 | 1538 | 22:59:47 | 0.1818 | 0.1814 | 0.6965 | 0.004 | 0.0135 | 0.0385 | 0.022 | 0.0389 | 0.001 | 0.0026 | 0.0005 |  | 0.0009 | 0.002 | 0.0028 | 0.0007 | 0.0048 |  |  | 0.0023 |  | 0.0001 | 0.0021 | 0.311 |  | RHI DELTEK D99 |  | RHI JUSTAL DS1015
459 | 12004423 | 24.06.2020 | 168,96 | Ст3сп | Контракт | 22 | 150x150 | Открытая |  | 169,36 | 1,8 | 0,4 | 168.96 |  |  |  | 10 | 1559 | 2 | 2102 | 7616 | 8210 | 7760 | 8396 | 7268 | 165 | 12 | 3 | 1950 | 9 | 370 | 430 | 190 |  | Открытая | 0,01 | 23:31:00 | 1540 | 23:31:00 | 1541 | 23:48:22 | 0.1831 | 0.182 | 0.6982 | 0.0035 | 0.0117 | 0.0391 | 0.0187 | 0.0379 | 0.0008 | 0.0026 | 0.0005 |  | 0.0009 | 0.0019 | 0.0029 | 0.0008 | 0.0042 |  |  | 0.0023 |  | 0.0001 | 0.0018 | 0.312 |  | RHI DELTEK D99 |  | RHI JUSTAL DS1015 |  | Неисправность МГРа №4, порезка НЛЗ ручным резаком
464 | 12004428 | 25.06.2020 | 166,848 | Ст3сп | Контракт | 28 | 150x150 | Открытая |  | 167,248 | 1,8 | 0,4 | 166.848 |  |  |  | 10 | 1560 | 2 | 2247 | 7759 | 8349 | 7865 | 8544 | 7411 | 165 | 12 | 3 | 1950 | 9 | 370 | 430 | 190 |  | Открытая | 0,01 | 3:11:00 | 1535 | 3:11:00 | 1533 | 3:22:36 | 0.1821 | 0.1877 | 0.7003 | 0.0044 | 0.0087 | 0.0237 | 0.0071 | 0.0125 | 0.0003 | 0.0017 | 0.0005 |  | 0.0008 | 0.0017 | 0.0027 | 0.0008 | 0.0073 |  |  | 0.0024 |  | 0.0001 | 0.0027 | 0.306 |  | RHI DELTEK D99 |  | RHI JUSTAL DS1015
466 | 12004430 | 25.06.2020 | 164,736 | Ст3сп | Контракт | 30 | 150x150 | Открытая |  | 165,136 | 1,8 | 0,4 | 164.736 |  |  |  | 4 | 1561 | 2 | 2304 | 7816 | 8406 | 7910 | 8601 | 7470 | 165 | 12 | 3 | 1950 | 9 | 370 | 430 | 190 |  | Открытая | 0,01 | 4:40:00 | 1535 | 4:40:00 | 1534 | 4:53:49 | 0.1829 | 0.1916 | 0.7027 | 0.0036 | 0.0136 | 0.0296 | 0.0066 | 0.0104 | 0.0003 | 0.0017 | 0.0006 |  | 0.0009 | 0.0019 | 0.0029 | 0.0014 | 0.0053 |  |  | 0.0022 |  | 0.0004 | 0.0018 | 0.308 |  | RHI DELTEK D99 |  | RHI JUSTAL DS1015
468 | 12004432 | 25.06.2020 | 166,848 | Ст3сп | Контракт | 32 | 150x150 | Открытая |  | 167,248 | 1,8 | 0,4 | 166.848 |  |  |  | 6 | 1559 | 2 | 2361 | 7873 | 8462 | 7954 | 8656 | 7532 | 165 | 13 | 3 | 1950 | 9 | 370 | 430 | 190 |  | Открытая | 0,02 | 6:09:00 | 1533 | 6:09:00 | 1532 | 6:16:39 | 0.1919 | 0.179 | 0.698 | 0.0036 | 0.0084 | 0.0303 | 0.0063 | 0.01 | 0.0003 | 0.0016 | 0.0005 |  | 0.0008 | 0.0018 | 0.0035 | 0.0011 | 0.0053 |  |  | 0.0023 |  | 0.0002 | 0.0011 | 0.316 |  | RHI DELTEK D99 |  | RHI JUSTAL DS1015
473 | 12004437 | 25.06.2020 | 168,96 | Ст3сп | Контракт | 37 | 150x150 | Открытая |  | 169,36 | 1,8 | 0,4 | 168.96 |  |  |  | 6 | 1562 | 2 | 2500 | 8012 | 8606 | 8061 | 8799 | 7679 | 165 | 13 | 3 | 1950 | 9 | 370 | 430 | 190 |  | Открытая | 0,01 | 9:51:00 | 1541 | 9:51:00 | 1538 | 10:08:46 | 0.2066 | 0.1906 | 0.7052 | 0.0022 | 0.0061 | 0.031 | 0.0105 | 0.0162 | 0.0004 | 0.002 | 0.0004 |  | 0.0009 | 0.0015 | 0.0051 | 0.0009 | 0.0051 |  |  | 0.0023 |  | 0.0002 | 0.0056 | 0.333 |  | RHI DELTEK D99 |  | RHI JUSTAL DS1015
393 | 12004357 | 22.06.2020 | 166,98 | Арм500 | ГОСТ 34028-2016 | 2 | 180x180 | Открытая |  | 167,38 | 1,8 | 0,4 | 166.98 |  |  |  |  | 1595 | 4 | 8696 | 10273 | 8809 | 10856 | 10471 | 8349 | 200 | 13 | 2 | 2155 | 9 | 320 | 350 | 110 |  | Открытая | 0,02 | 19:07:00 | 1542 | 19:07:00 | 1540 | 19:06:53 | 0.1861 | 0.1944 | 1.0157 | 0.0114 | 0.032 | 0.0558 | 0.0202 | 0.0393 | 0.0009 | 0.003 | 0.0006 |  | 0.0009 | 0.0035 | 0.0029 | 0.0007 | 0.0051 |  |  | 0.0027 |  | 0.0001 | 0.002 | 0.372 |  | RHI DELTEK D99 |  | RHI JUSTAL DS1015
398 | 12004362 | 22.06.2020 | 166,98 | Арм500 | ГОСТ 34028-2016 | 6 | 180x180 | Открытая |  | 167,38 | 1,8 | 0,4 | 166.98 |  |  |  | 12 | 1569 | 4 | 8832 | 10403 | 8942 | 10992 | 10604 | 8485 | 200 | 13 | 2 | 2155 | 9 | 320 | 350 | 110 |  | Открытая | 0,01 | 22:37:00 | 1542 | 22:37:00 | 1541 | 22:13:24 | 0.2014 | 0.1856 | 1.0186 | 0.0078 | 0.0124 | 0.0525 | 0.0248 | 0.0427 | 0.001 | 0.0032 | 0.0005 |  | 0.0011 | 0.0032 | 0.0028 | 0.001 | 0.0043 |  |  | 0.0028 |  | 0.0001 | 0.0015 | 0.387 |  | RHI DELTEK D99 |  | RHI JUSTAL DS1015
399 | 12004363 | 22.06.2020 | 166,98 | Арм500 | ГОСТ 34028-2016 | 7 | 180x180 | Открытая |  | 167,38 | 1,8 | 0,4 | 166.98 |  |  |  | 10 | 1570 | 4 | 8863 | 10430 | 8970 | 11019 | 10631 | 8512 | 200 | 13 | 2 | 2155 | 9 | 320 | 350 | 110 |  | Открытая | 0,01 | 23:21:00 | 1543 | 23:21:00 | 1544 | 22:54:41 | 0.1991 | 0.1811 | 0.9928 | 0.0083 | 0.0177 | 0.0515 | 0.023 | 0.044 | 0.0011 | 0.003 | 0.0005 |  | 0.0009 | 0.0034 | 0.0022 | 0.0008 | 0.0041 |  |  | 0.0028 |  | 0.0001 | 0.0023 | 0.381 |  | RHI DELTEK D99 |  | RHI JUSTAL DS1015
404 | 12004368 | 23.06.2020 | 166,98 | Арм500 | ГОСТ 34028-2016 | 12 | 180x180 | Открытая |  | 167,38 | 1,8 | 0,4 | 166.98 |  |  |  | 6 | 1565 | 4 | 8999 | 10564 | 9112 | 11159 | 10768 | 8652 | 200 | 13 | 2 | 2155 | 9 | 320 | 350 | 110 |  | Открытая | 0,02 | 3:02:00 | 1544 | 3:02:00 | 1544 | 3:23:06 | 0.1864 | 0.1819 | 1.0035 | 0.0049 | 0.0136 | 0.0518 | 0.0213 | 0.0378 | 0.001 | 0.003 | 0.0005 |  | 0.0011 | 0.0031 | 0.0037 | 0.0012 | 0.0047 |  |  | 0.0027 |  | 0.0002 | 0.0028 | 0.369 |  | RHI DELTEK D99 |  | RHI JUSTAL DS1015
411 | 12004375 | 23.06.2020 | 166,98 | Арм500 | ГОСТ 34028-2016 | 19 | 180x180 | Открытая |  | 167,38 | 1,8 | 0,4 | 166.98 |  |  |  | 12 | 1564 | 4 | 9196 | 10758 | 9300 | 11347 | 10959 | 8846 | 200 | 13 | 2 | 2155 | 9 | 310 | 350 | 110 |  | Открытая | 0,01 | 8:08:00 | 1538 | 8:08:00 | 1541 | 8:22:24 | 0.1871 | 0.1887 | 1.0016 | 0.003 | 0.0195 | 0.0552 | 0.0229 | 0.0449 | 0.001 | 0.0035 | 0.0006 |  | 0.0013 | 0.0032 | 0.0025 | 0.0007 | 0.0051 |  |  | 0.0024 |  | 0.0001 | 0.003 | 0.371 |  | RHI DELTEK D99 |  | RHI JUSTAL DS1015
414 | 12004378 | 23.06.2020 | 160,908 | Арм500 | ГОСТ 34028-2016 | 22 | 180x180 | Открытая |  | 161,308 | 1,8 | 0,4 | 160.908 |  |  |  | 6 | 1568 | 4 | 9285 | 10837 | 9382 | 11429 | 11041 | 8931 | 200 | 13 | 2 | 2155 | 9 | 310 | 350 | 110 |  | Открытая | 0,01 | 10:21:00 | 1543 | 10:21:00 | 1543 | 10:41:18 | 0.2072 | 0.2001 | 0.7014 | 0.0046 | 0.0144 | 0.0728 | 0.037 | 0.0413 | 0.001 | 0.0091 | 0.0005 |  | 0.001 | 0.0024 | 0.0038 | 0.0018 | 0.0074 |  |  | 0.0022 |  | 0.0002 | 0.0021 | 0.346 |  | RHI DELTEK D99 |  | RHI JUSTAL DS1015
416 | 12004380 | 23.06.2020 | 166,98 | Арм500 | ГОСТ 34028-2016 | 24 | 180x180 | Открытая |  | 167,38 | 1,8 | 0,4 | 166.98 |  |  |  | 12 | 1563 | 4 | 9345 | 10889 | 9437 | 11484 | 11093 | 8992 | 200 | 13 | 2 | 2155 | 9 | 310 | 350 | 110 |  | Открытая | 0,01 | 11:47:00 | 1539 | 11:47:00 | 1536 | 11:59:51 | 0.1957 | 0.18 | 0.708 | 0.0098 | 0.0198 | 0.0673 | 0.0327 | 0.0411 | 0.0009 | 0.0119 | 0.0004 |  | 0.0008 | 0.0029 | 0.0024 | 0.0011 | 0.0047 |  |  | 0.0022 |  | 0.0001 | 0.0031 | 0.335 |  | RHI DELTEK D99 |  | RHI JUSTAL DS1015
423 | 12004387 | 23.06.2020 | 166,98 | Арм500 | ГОСТ 34028-2016 | 31 | 180x180 | Открытая |  | 167,38 | 1,8 | 0,4 | 166.98 |  |  |  | 11 | 1570 | 4 | 9540 | 11077 | 9631 | 11675 | 11281 | 9196 | 200 | 13 | 2 | 2155 | 9 | 310 | 350 | 110 |  | Открытая | 0,01 | 16:45:00 | 1543 | 16:45:00 | 1546 | 16:57:09 | 0.1973 | 0.1854 | 0.7023 | 0.005 | 0.0115 | 0.0375 | 0.0243 | 0.0418 | 0.0011 | 0.0031 | 0.0004 |  | 0.0008 | 0.0023 | 0.0037 | 0.0007 | 0.0061 |  |  | 0.0024 |  | 0.0001 | 0.0033 | 0.327 |  | RHI DELTEK D99 |  | RHI JUSTAL DS1015
425 | 12004389 | 23.06.2020 | 163,944 | Арм500 | ГОСТ 34028-2016 | 33 | 180x180 | Открытая |  | 164,344 | 1,8 | 0,4 | 163.944 |  |  |  | 9 | 1562 | 4 | 9594 | 11128 | 9686 | 11729 | 11335 | 9253 | 200 | 13 | 2 | 2155 | 9 | 310 | 350 | 110 |  | Открытая | 0,01 | 18:11:00 | 1538 | 18:11:00 | 1540 | 18:21:24 | 0.1922 | 0.2004 | 0.6959 | 0.0033 | 0.0192 | 0.0539 | 0.0218 | 0.0536 | 0.0009 | 0.0037 | 0.0005 |  | 0.0011 | 0.0027 | 0.0032 | 0.0007 | 0.0054 |  |  | 0.0025 |  | 0.0001 | 0.0071 | 0.325 |  | RHI DELTEK D99 |  | RHI JUSTAL DS1015
429 | 12004393 | 23.06.2020 | 166,98 | Арм500 | ГОСТ 34028-2016 | 37 | 180x180 | Открытая |  | 167,38 | 1,8 | 0,4 | 166.98 |  |  |  | 6 | 1567 | 4 | 9700 | 11235 | 9795 | 11839 | 11441 | 9363 | 200 | 7 | 2 | 2155 | 9 | 300 | 350 | 110 |  | Открытая | 0,01 | 20:55:00 | 1540 | 20:55:00 | 1542 | 21:01:12 | 0.1978 | 0.1852 | 0.7181 | 0.0047 | 0.0113 | 0.0334 | 0.0077 | 0.0138 | 0.0004 | 0.0018 | 0.0004 |  | 0.001 | 0.0024 | 0.0028 | 0.0006 | 0.0049 |  |  | 0.0026 |  | 0.0001 | 0.0027 | 0.326 |  | RHI DELTEK D99 |  | RHI JUSTAL DS1015
432 | 12004396 | 23.06.2020 | 173,052 | Арм500 | ГОСТ 34028-2016 | 40 | 180x180 | Открытая |  | 173,452 | 1,8 | 0,4 | 173.052 |  |  |  | 10 | 1563 | 4 | 9782 | 11320 | 9883 | 11924 | 11530 | 9444 | 200 | 7 | 2 | 2155 | 9 | 300 | 350 | 110 |  | Открытая | 0,01 | 22:55:00 | 1541 | 22:55:00 | 1540 | 23:00:52 | 0.1865 | 0.1819 | 0.7052 | 0.0045 | 0.0124 | 0.0312 | 0.0058 | 0.0096 | 0.0002 | 0.0016 | 0.0004 |  | 0.0009 | 0.0025 | 0.0025 | 0.0008 | 0.0053 |  |  | 0.0025 |  | 0.0001 | 0.0034 | 0.312 |  | RHI DELTEK D99 |  | RHI JUSTAL DS1015
441 | 12004405 | 24.06.2020 | 164,736 | Ст3сп | Контракт | 4 | 150x150 | Открытая |  | 165,136 | 1,8 | 0,4 | 164.736 |  |  |  | 12 | 1572 | 2 | 1586 | 7102 | 7689 | 7351 | 7874 | 6760 | 165 | 12 | 3 | 1950 | 9 | 320 | 380 | 170 |  | Открытая | 0,01 | 10:05:00 | 1549 | 10:05:00 | 1550 | 10:20:30 | 0.1957 | 0.191 | 0.7247 | 0.0057 | 0.0137 | 0.0504 | 0.0236 | 0.044 | 0.0011 | 0.0036 | 0.0005 |  | 0.001 | 0.0024 | 0.0026 | 0.0009 | 0.004 |  |  | 0.0026 |  | 0.0001 | 0.0026 | 0.332 |  | RHI DELTEK D99 |  | RHI JUSTAL DS1015
443 | 12004407 | 24.06.2020 | 166,848 | Ст3сп | Контракт | 6 | 150x150 | Открытая |  | 167,248 | 1,8 | 0,4 | 166.848 |  |  |  | 6 | 1576 | 2 | 1640 | 7158 | 7754 | 7399 | 7933 | 6817 | 165 | 12 | 3 | 1950 | 9 | 313 | 380 | 170 |  | Открытая | 0,01 | 11:35:00 | 1546 | 11:35:00 | 1543 | 11:49:26 | 0.1882 | 0.1823 | 0.6988 | 0.0036 | 0.0155 | 0.0531 | 0.0193 | 0.0363 | 0.001 | 0.0035 | 0.0004 |  | 0.0009 | 0.0022 | 0.0029 | 0.0009 | 0.0038 |  |  | 0.0024 |  | 0.0001 | 0.0032 | 0.32 |  | RHI DELTEK D99 |  | RHI JUSTAL DS1015
450 | 12004414 | 24.06.2020 | 166,848 | Ст3сп | Контракт | 13 | 150x150 | Открытая |  | 167,248 | 1,8 | 0,4 | 166.848 |  |  |  | 4 | 1570 | 2 | 1843 | 7361 | 7955 | 7559 | 8135 | 7011 | 165 | 12 | 3 | 1950 | 9 | 313 | 380 | 170 |  | Открытая | 0,03 | 16:50:00 | 1544 | 16:50:00 | 1543 | 17:06:06 | 0.198 | 0.1957 | 0.7215 | 0.0059 | 0.0102 | 0.0383 | 0.02 | 0.0441 | 0.0012 | 0.0026 | 0.0005 |  | 0.001 | 0.0019 | 0.0032 | 0.0008 | 0.0068 |  |  | 0.0023 |  | 0.0001 | 0.0036 | 0.331 |  | RHI DELTEK D99 |  | RHI JUSTAL DS1015
452 | 12004416 | 24.06.2020 | 166,848 | Ст3сп | Контракт | 15 | 150x150 | Открытая |  | 167,248 | 1,8 | 0,4 | 166.848 |  |  |  | 9 | 1566 | 2 | 1900 | 7418 | 8012 | 7606 | 8192 | 7070 | 165 | 12 | 3 | 1950 | 9 | 313 | 380 | 170 |  | Открытая | 0,01 | 18:20:00 | 1543 | 18:20:00 | 1549 | 18:34:39 | 0.1986 | 0.1876 | 0.7205 | 0.0078 | 0.0108 | 0.0438 | 0.0221 | 0.0431 | 0.0011 | 0.0028 | 0.0006 |  | 0.001 | 0.002 | 0.0028 | 0.001 | 0.0053 |  |  | 0.0023 |  | 0.0001 | 0.0017 | 0.333 |  | RHI DELTEK D99 |  | RHI JUSTAL DS1015
457 | 12004421 | 24.06.2020 | 164,736 | Ст3сп | Контракт | 20 | 150x150 | Открытая |  | 165,136 | 1,8 | 0,4 | 164.736 |  |  |  | 9 | 1563 | 2 | 2045 | 7557 | 8151 | 7716 | 8337 | 7211 | 165 | 12 | 3 | 1950 | 9 | 370 | 430 | 190 |  | Открытая | 0,01 | 22:01:00 | 1543 | 22:01:00 | 1543 | 22:18:01 | 0.1821 | 0.1951 | 0.6997 | 0.0052 | 0.0122 | 0.0398 | 0.0204 | 0.042 | 0.0008 | 0.0031 | 0.0005 |  | 0.001 | 0.0021 | 0.0028 | 0.0009 | 0.0042 |  |  | 0.0024 |  | 0.0001 | 0.0029 | 0.312 |  | RHI DELTEK D99 |  | RHI JUSTAL DS1015
465 | 12004429 | 25.06.2020 | 166,848 | Ст3сп | Контракт | 29 | 150x150 | Открытая |  | 167,248 | 1,8 | 0,4 | 166.848 |  |  |  | 11 | 1567 | 2 | 2275 | 7789 | 8376 | 7888 | 8573 | 7441 | 165 | 12 | 3 | 1950 | 9 | 370 | 430 | 190 |  | Открытая | 0,01 | 3:55:00 | 1537 | 3:55:00 | 1538 | 4:14:12 | 0.2044 | 0.1877 | 0.7045 | 0.0047 | 0.0085 | 0.0198 | 0.0067 | 0.0107 | 0.0003 | 0.0015 | 0.0004 |  | 0.0007 | 0.0017 | 0.0022 | 0.0011 | 0.0076 |  |  | 0.0023 |  | 0.0001 | 0.0034 | 0.328 |  | RHI DELTEK D99 |  | RHI JUSTAL DS1015
467 | 12004431 | 25.06.2020 | 164,736 | Ст3сп | Контракт | 31 | 150x150 | Открытая |  | 165,136 | 1,8 | 0,4 | 164.736 |  |  |  | 9 | 1559 | 2 | 2332 | 7843 | 8435 | 7931 | 8628 | 7502 | 165 | 12 | 3 | 1950 | 9 | 370 | 430 | 190 |  | Открытая | 0,02 | 5:25:00 | 1541 | 5:25:00 | 1542 | 5:35:14 | 0.1879 | 0.1961 | 0.7066 | 0.0041 | 0.0087 | 0.0278 | 0.006 | 0.0098 | 0.0003 | 0.0016 | 0.0006 |  | 0.0008 | 0.002 | 0.0029 | 0.0008 | 0.0055 |  |  | 0.0024 |  | 0.0002 | 0.0047 | 0.313 |  | RHI DELTEK D99 |  | RHI JUSTAL DS1015
463 | 12004427 | 25.06.2020 | 164,736 | Ст3сп | Контракт | 27 | 150x150 | Открытая |  | 165,136 | 1,8 | 0,4 | 164.736 |  |  |  | 6 | 1561 | 2 | 2218 | 7732 | 8319 | 7844 | 8514 | 7382 | 165 | 12 | 3 | 1950 | 9 | 370 | 430 | 190 |  | Открытая | 0,01 | 2:29:00 | 1539 | 2:29:00 | 1537 | 2:47:06 | 0.1851 | 0.1918 | 0.6932 | 0.0047 | 0.0193 | 0.038 | 0.0176 | 0.0355 | 0.0007 | 0.0024 | 0.0005 |  | 0.0008 | 0.0017 | 0.0026 | 0.0006 | 0.0081 |  |  | 0.0023 |  | 0.0001 | 0.0043 | 0.313 |  | RHI DELTEK D99 |  | RHI JUSTAL DS1015
477 | 12004441 | 25.06.2020 | 171,072 | Ст3сп | Контракт | 41 | 150x150 | Открытая |  | 171,472 | 1,8 | 0,4 | 171.072 |  |  |  | 9 | 1564 | 2 | 2618 | 8126 | 8720 | 8152 | 8917 | 7795 | 165 | 13 | 3 | 1950 | 9 | 370 | 430 | 190 |  | Открытая | 0,02 | 12:51:00 | 1540 | 12:51:00 | 1541 | 13:13:24 | 0.1994 | 0.1914 | 0.7024 | 0.0033 | 0.0086 | 0.0396 | 0.0189 | 0.034 | 0.0018 | 0.0026 | 0.0005 |  | 0.0009 | 0.0016 | 0.0028 | 0.0012 | 0.0054 |  |  | 0.0023 |  | 0.0002 | 0.001 | 0.329 |  | RHI DELTEK D99 |  | RHI JUSTAL DS1015
478 | 12004442 | 25.06.2020 | 162,624 | Ст3сп | Контракт | 42 | 150x150 | Открытая |  | 163,024 | 1,8 | 0,4 | 162.624 |  |  |  | 6 | 1560 | 2 | 2646 | 8153 | 8749 | 8175 | 8944 | 7822 | 165 | 13 | 3 | 1950 | 9 | 370 | 430 | 190 |  | Открытая | 0,01 | 13:36:00 | 1540 | 13:36:00 | 1541 | 13:55:21 | 0.2018 | 0.1905 | 0.7155 | 0.005 | 0.0116 | 0.0383 | 0.0224 | 0.0336 | 0.0013 | 0.0033 | 0.0005 |  | 0.0009 | 0.0021 | 0.0029 | 0.0013 | 0.0047 |  |  | 0.0024 |  | 0.0002 | 0.0017 | 0.334 |  | RHI DELTEK D99 |  | RHI JUSTAL DS1015
479 | 12004443 | 25.06.2020 | 166,733 | Ст3сп | Контракт | 43 | 150x150 | Открытая |  | 174,033 | 1,8 | 0,4 | 173.633 |  | 5 |  | 10 | 1561 | 2 | 2673 | 8180 | 8781 | 8199 | 8974 | 7850 | 165 | 13 | 3 | 1950 | 9 | 370 | 430 | 190 |  | Открытая | 0,01 | 14:21:00 | 1537 | 14:21:00 | 1537 | 14:44:54 | 0.1908 | 0.1903 | 0.7065 | 0.0033 | 0.0084 | 0.0331 | 0.0214 | 0.0327 | 0.0016 | 0.0029 | 0.0004 |  | 0.0008 | 0.0018 | 0.0034 | 0.0029 | 0.0074 |  |  | 0.0023 |  | 0.0004 | 0.0016 | 0.32 |  | RHI DELTEK D99 |  | RHI JUSTAL DS1015
480 | 12004444 | 25.06.2020 | 152,064 | Ст3сп | Контракт | 44 | 150x150 | Открытая |  | 153,064 | 1,8 | 0,4 | 152.664 |  |  |  | 12 | 1574 | 6 | 2698 | 8205 | 8806 | 1486 | 8999 | 7875 | 165 | 13 | 3 | 1950 | 9 | 350 | 400 | 170 |  | Открытая | 0,07 | 15:56:00 | 1541 | 15:56:00 | 1541 | 16:35:19 | 0.1865 | 0.1836 | 0.6931 | 0.0025 | 0.0067 | 0.0327 | 0.0195 | 0.035 | 0.0016 | 0.0032 | 0.0004 |  | 0.0008 | 0.0016 | 0.0028 | 0.0013 | 0.0075 |  |  | 0.0023 |  | 0.0001 | 0.0021 | 0.313 |  | RHI DELTEK D99 |  | RHI JUSTAL DS1015
489 | 12004453 | 25.06.2020 | 158,4 | Ст3сп | Контракт | 9 | 150x150 | Открытая |  | 158,8 | 1,8 | 0,4 | 158.4 |  |  |  | 10 | 1566 | 6 | 2941 | 8454 | 9051 | 1735 | 9250 | 8120 | 165 | 12 | 3 | 1950 | 9 | 350 | 450 | 200 |  | Открытая | 0,01 | 22:30:00 | 1544 | 22:30:00 | 1543 | 22:50:10 | 0.1873 | 0.1934 | 0.7057 | 0.0049 | 0.0172 | 0.0495 | 0.0208 | 0.0404 | 0.0015 | 0.0027 | 0.0005 |  | 0.0011 | 0.0025 | 0.003 | 0.0006 | 0.0068 |  |  | 0.0024 |  | 0.0001 | 0.0012 | 0.32 |  | RHI DELTEK D99 |  | RHI JUSTAL DS1015
490 | 12004454 | 25.06.2020 | 168,96 | Ст3сп | Контракт | 10 | 150x150 | Открытая |  | 169,36 | 1,8 | 0,4 | 168.96 |  |  |  | 11 | 1567 | 6 | 2970 | 8481 | 9078 | 1762 | 9280 | 8147 | 165 | 12 | 3 | 1950 | 9 | 350 | 450 | 200 |  | Открытая | 0,01 | 23:10:00 | 1543 | 23:10:00 | 1541 | 23:28:05 | 0.1965 | 0.2049 | 0.6976 | 0.0069 | 0.0187 | 0.0451 | 0.0207 | 0.0432 | 0.0013 | 0.0026 | 0.0005 |  | 0.0011 | 0.0022 | 0.0029 | 0.0009 | 0.0066 |  |  | 0.0024 |  | 0.0001 | 0.0017 | 0.327 |  | RHI DELTEK D99 |  | RHI JUSTAL DS1015
491 | 12004455 | 25.06.2020 | 173,184 | Ст3сп | Контракт | 11 | 150x150 | Открытая |  | 173,584 | 1,8 | 0,4 | 173.184 |  |  |  | 9 | 1564 | 6 | 3000 | 8509 | 9108 | 1790 | 9309 | 8177 | 165 | 12 | 3 | 1950 | 9 | 350 | 450 | 200 |  | Открытая | 0,01 | 0:00:01 | 1541 | 0:00:01 | 1543 | 0:05:45 | 0.1943 | 0.1925 | 0.7019 | 0.0022 | 0.0185 | 0.0553 | 0.0228 | 0.0385 | 0.001 | 0.0034 | 0.0004 |  | 0.001 | 0.0021 | 0.0043 | 0.0007 | 0.0069 |  |  | 0.0024 |  | 0.0002 | 0.0011 | 0.328 |  | RHI DELTEK D99 |  | RHI JUSTAL DS1015
492 | 12004456 | 26.06.2020 | 160,512 | Ст3сп | Контракт | 12 | 150x150 | Открытая |  | 160,912 | 1,8 | 0,4 | 160.512 |  |  |  | 4 | 1560 | 6 | 3027 | 8536 | 9135 | 1815 | 9337 | 8202 | 165 | 12 | 3 | 1950 | 9 | 350 | 450 | 200 |  | Открытая | 0,02 | 0:40:00 | 1538 | 0:40:00 | 1537 | 0:54:27 | 0.2073 | 0.2071 | 0.7113 | 0.003 | 0.0161 | 0.0481 | 0.0193 | 0.0369 | 0.001 | 0.0029 | 0.0005 |  | 0.0011 | 0.0019 | 0.0032 | 0.0009 | 0.0067 |  |  | 0.0024 |  | 0.0002 | 0.0024 | 0.34 |  | RHI DELTEK D99 |  | RHI JUSTAL DS1015
469 | 12004433 | 25.06.2020 | 162,624 | Ст3сп | Контракт | 33 | 150x150 | Открытая |  | 163,024 | 1,8 | 0,4 | 162.624 |  |  |  | 10 | 1562 | 2 | 2388 | 7900 | 8492 | 7975 | 8683 | 7561 | 165 | 13 | 3 | 1950 | 9 | 370 | 430 | 190 |  | Открытая | 0,01 | 6:54:00 | 1538 | 6:54:00 | 1540 | 7:02:16 | 0.1891 | 0.1893 | 0.7 | 0.0037 | 0.0073 | 0.0221 | 0.0058 | 0.0095 | 0.0002 | 0.0015 | 0.0005 |  | 0.0008 | 0.0018 | 0.0029 | 0.0008 | 0.0063 |  |  | 0.0023 |  | 0.0002 | 0.0015 | 0.312 |  | RHI DELTEK D99 |  | RHI JUSTAL DS1015
470 | 12004434 | 25.06.2020 | 166,848 | Ст3сп | Контракт | 34 | 150x150 | Открытая |  | 167,248 | 1,8 | 0,4 | 166.848 |  |  |  | 12 | 1563 | 2 | 2416 | 7928 | 8521 | 7996 | 8712 | 7591 | 165 | 13 | 3 | 1950 | 9 | 370 | 430 | 190 |  | Открытая | 0,01 | 7:39:00 | 1535 | 7:39:00 | 1535 | 7:51:09 | 0.1886 | 0.1803 | 0.6961 | 0.0021 | 0.0132 | 0.0292 | 0.0062 | 0.0103 | 0.0003 | 0.0017 | 0.0004 |  | 0.0009 | 0.0015 | 0.0036 | 0.0008 | 0.0062 |  |  | 0.0024 |  | 0.0001 | 0.0029 | 0.312 |  | RHI DELTEK D99 |  | RHI JUSTAL DS1015
471 | 12004435 | 25.06.2020 | 162,624 | Ст3сп | Контракт | 35 | 150x150 | Открытая |  | 163,024 | 1,8 | 0,4 | 162.624 |  |  |  | 4 | 1564 | 2 | 2443 | 7955 | 8549 | 8549 | 8740 | 7620 | 165 | 13 | 3 | 1950 | 9 | 370 | 430 | 190 |  | Открытая | 0,01 | 8:23:00 | 1536 | 8:23:00 | 1534 | 8:45:41 | 0.1957 | 0.1911 | 0.6987 | 0.0032 | 0.0086 | 0.029 | 0.0117 | 0.0192 | 0.0004 | 0.0019 | 0.0005 |  | 0.001 | 0.0019 | 0.0034 | 0.0008 | 0.0054 |  |  | 0.0023 |  | 0.0002 | 0.0011 | 0.321 |  | RHI DELTEK D99 |  | RHI JUSTAL DS1015
472 | 12004436 | 25.06.2020 | 162,624 | Ст3сп | Контракт | 36 | 150x150 | Открытая |  | 163,024 | 1,8 | 0,4 | 162.624 |  |  |  | 11 | 1566 | 2 | 2471 | 7984 | 8576 | 8040 | 8769 | 7647 | 165 | 13 | 3 | 1950 | 9 | 370 | 430 | 190 |  | Открытая | 0,01 | 9:06:00 | 1535 | 9:06:00 | 1537 | 9:17:34 | 0.1911 | 0.1738 | 0.7027 | 0.0063 | 0.0082 | 0.0263 | 0.009 | 0.0165 | 0.0004 | 0.0018 | 0.0005 |  | 0.0008 | 0.0018 | 0.0024 | 0.0011 | 0.0067 |  |  | 0.0024 |  | 0.0001 | 0.001 | 0.316 |  | RHI DELTEK D99 |  | RHI JUSTAL DS1015
483 | 12004447 | 25.06.2020 | 166,848 | Ст3сп | Контракт | 3 | 150x150 | Открытая |  | 167,248 | 1,8 | 0,4 | 166.848 |  |  |  | 6 | 1581 | 6 | 2781 | 8290 | 8886 | 1569 | 9086 | 7958 | 165 | 12 | 3 | 1950 | 9 | 370 | 430 | 190 |  | Открытая | 0,03 | 18:06:00 | 1534 | 18:06:00 | 1533 | 18:27:17 | 0.1907 | 0.1959 | 0.6941 | 0.0024 | 0.014 | 0.0353 | 0.0181 | 0.0381 | 0.0009 | 0.0028 | 0.0004 |  | 0.001 | 0.0019 | 0.0038 | 0.0009 | 0.0058 |  |  | 0.0023 |  | 0.0001 | 0.0024 | 0.318 |  | RHI DELTEK D99 |  | RHI JUSTAL DS1015
484 | 12004448 | 25.06.2020 | 164,736 | Ст3сп | Контракт | 4 | 150x150 | Открытая |  | 165,136 | 1,8 | 0,4 | 164.736 |  |  |  | 10 | 1566 | 6 | 2806 | 8317 | 8914 | 1598 | 9113 | 7985 | 165 | 12 | 3 | 1950 | 9 | 370 | 430 | 190 |  | Открытая | 0,02 | 18:50:00 | 1531 | 18:50:00 | 1533 | 19:16:07 | 0.1908 | 0.1796 | 0.7007 | 0.002 | 0.0126 | 0.0361 | 0.0214 | 0.0396 | 0.0016 | 0.0027 | 0.0004 |  | 0.001 | 0.0019 | 0.003 | 0.0012 | 0.005 |  |  | 0.0023 |  | 0.0003 | 0.0024 | 0.32 |  | RHI DELTEK D99 |  | RHI JUSTAL DS1015
485 | 12004449 | 25.06.2020 | 164,736 | Ст3сп | Контракт | 5 | 150x150 | Открытая |  | 165,136 | 1,8 | 0,4 | 164.736 |  |  |  | 12 | 1567 | 6 | 2833 | 8344 | 8941 | 1625 | 9141 | 8012 | 165 | 12 | 3 | 1950 | 9 | 350 | 450 | 180 |  | Открытая | 0,01 | 19:35:00 | 1539 | 19:35:00 | 1539 | 19:49:50 | 0.1889 | 0.1899 | 0.7005 | 0.0025 | 0.0127 | 0.0384 | 0.0207 | 0.0344 | 0.0017 | 0.0027 | 0.0004 |  | 0.0009 | 0.0018 | 0.0028 | 0.0011 | 0.006 |  |  | 0.0024 |  | 0.0002 | 0.0024 | 0.318 |  | RHI DELTEK D99 |  | RHI JUSTAL DS1015
497 | 12004461 | 26.06.2020 | 166,848 | Ст3сп | Контракт | 17 | 150x150 | Открытая |  | 167,248 | 1,8 | 0,4 | 166.848 |  |  |  | 4 | 1559 | 6 | 3168 | 8675 | 9276 | 1950 | 9480 | 8341 | 165 | 12 | 3 | 1950 | 9 | 343 | 450 | 200 |  | Открытая | 0,01 | 4:20:00 | 1538 | 4:20:00 | 1536 | 4:36:05 | 0.2056 | 0.1888 | 0.6997 | 0.0041 | 0.0207 | 0.0443 | 0.0202 | 0.0463 | 0.0009 | 0.0029 | 0.0005 |  | 0.001 | 0.0024 | 0.0029 | 0.0013 | 0.0056 |  |  | 0.0025 |  | 0.0002 | 0.0014 | 0.337 |  | RHI DELTEK D99 |  | RHI JUSTAL DS1015
498 | 12004462 | 26.06.2020 | 166,848 | Ст3сп | Контракт | 18 | 150x150 | Открытая |  | 167,248 | 1,8 | 0,4 | 166.848 |  |  |  | 6 | 1562 | 6 | 3196 | 8705 | 9304 | 1975 | 9509 | 8368 | 165 | 12 | 3 | 1950 | 9 | 343 | 450 | 200 |  | Открытая | 0,01 | 5:10:00 | 1537 | 5:10:00 | 1538 | 5:21:39 | 0.1978 | 0.1929 | 0.7265 | 0.0057 | 0.0145 | 0.0482 | 0.0232 | 0.0376 | 0.0009 | 0.0029 | 0.0005 |  | 0.0009 | 0.0023 | 0.003 | 0.0013 | 0.0062 |  |  | 0.0025 |  | 0.0002 | 0.0019 | 0.334 |  | RHI DELTEK D99 |  | RHI JUSTAL DS1015
505 | 12004469 | 26.06.2020 | 166,848 | Ст3сп | Контракт | 25 | 150x150 | Открытая |  | 167,248 | 1,8 | 0,4 | 166.848 |  |  |  | 10 | 1563 | 6 | 3394 | 8899 | 9502 | 2146 | 9707 | 8562 | 165 | 12 | 3 | 1950 | 9 | 310 | 450 | 190 |  | Открытая | 0,01 | 10:20:00 | 1543 | 10:20:00 | 1540 | 10:26:09 | 0.1951 | 0.1931 | 0.6991 | 0.0028 | 0.0094 | 0.0401 | 0.0205 | 0.039 | 0.001 | 0.0029 | 0.0005 |  | 0.001 | 0.0019 | 0.0032 | 0.0012 | 0.0019 |  |  | 0.0025 |  | 0.0002 | 0.0021 | 0.325 |  | RHI DELTEK D99 |  | RHI JUSTAL DS1015
506 | 12004470 | 26.06.2020 | 160,512 | Ст3сп | Контракт | 26 | 150x150 | Открытая |  | 160,912 | 1,8 | 0,4 | 160.512 |  |  |  | 9 | 1561 | 6 | 3421 | 8926 | 9529 | 2169 | 9735 | 8590 | 165 | 12 | 3 | 1950 | 9 | 310 | 450 | 190 |  | Открытая | 0,01 | 11:05:00 | 1539 | 11:05:00 | 1534 | 11:17:57 | 0.2033 | 0.2039 | 0.6992 | 0.0042 | 0.0114 | 0.0443 | 0.0222 | 0.0388 | 0.0012 | 0.0034 | 0.0005 |  | 0.0011 | 0.0022 | 0.0033 | 0.0013 | 0.0011 |  |  | 0.0025 |  | 0.0003 | 0.0015 | 0.334 |  | RHI DELTEK D99 |  | RHI JUSTAL DS1015
507 | 12004471 | 26.06.2020 | 164,736 | Ст3сп | Контракт | 27 | 150x150 | Открытая |  | 165,136 | 1,8 | 0,4 | 164.736 |  |  |  | 11 | 1568 | 6 | 3451 | 8956 | 9557 | 2193 | 9762 | 8617 | 165 | 12 | 3 | 1950 | 9 | 310 | 450 | 190 |  | Открытая | 0,01 | 11:50:00 | 1541 | 11:50:00 | 1542 | 11:56:55 | 0.1825 | 0.1752 | 0.6935 | 0.0073 | 0.0108 | 0.0441 | 0.0236 | 0.0371 | 0.0013 | 0.0048 | 0.0005 |  | 0.0009 | 0.0022 | 0.0025 | 0.001 | 0.0016 |  |  | 0.0026 |  | 0.0001 | 0.0012 | 0.312 |  | RHI DELTEK D99 |  | RHI JUSTAL DS1015
508 | 12004472 | 26.06.2020 | 168,96 | Ст3сп | Контракт | 28 | 150x150 | Открытая |  | 169,36 | 1,8 | 0,4 | 168.96 |  |  |  | 4 | 1563 | 6 | 3478 | 8983 | 9586 | 2218 | 9792 | 8647 | 165 | 12 | 3 | 1950 | 9 | 310 | 450 | 190 |  | Открытая | 0,01 | 12:35:00 | 1539 | 12:35:00 | 1534 | 12:42:13 | 0.1994 | 0.1895 | 0.7081 | 0.0053 | 0.015 | 0.046 | 0.0203 | 0.0341 | 0.0013 | 0.0032 | 0.0005 |  | 0.001 | 0.002 | 0.0039 | 0.0008 | 0.0015 |  |  | 0.0027 |  | 0.0002 | 0.0016 | 0.331 |  | RHI DELTEK D99 |  | RHI JUSTAL DS1015
509 | 12004473 | 26.06.2020 | 162,624 | Ст3сп | Контракт | 29 | 150x150 | Открытая |  | 163,024 | 1,8 | 0,4 | 162.624 |  |  |  | 12 | 1563 | 6 | 3508 | 9010 | 9613 | 2241 | 9819 | 8674 | 165 | 12 | 3 | 1950 | 9 | 310 | 450 | 190 |  | Открытая | 0,01 | 13:20:00 | 1539 | 13:20:00 | 1539 | 13:26:10 | 0.2045 | 0.1846 | 0.7096 | 0.0058 | 0.0116 | 0.0408 | 0.019 | 0.0324 | 0.0013 | 0.0031 | 0.0005 |  | 0.0009 | 0.0022 | 0.0028 | 0.0006 | 0.0008 |  |  | 0.0025 |  | 0.0001 | 0.0017 | 0.335 |  | RHI DELTEK D99 |  | RHI JUSTAL DS1015
521 | 12004485 | 26.06.2020 | 166,98 | Арм500 | ГОСТ 34028-2016 | 9 | 180x180 | Открытая |  | 167,38 | 1,8 | 0,4 | 166.98 |  |  |  | 9 | 1566 | 3 | 10119 | 5331 | 5275 | 5003 | 8831 | 9772 | 200 | 13 | 2 | 2155 | 9 | 320 | 350 | 110 |  | Открытая | 0,01 | 23:48:00 | 1541 | 23:48:00 | 1540 | 0:06:54 | 0.1837 | 0.1928 | 0.9868 | 0.0026 | 0.0101 | 0.0396 | 0.0108 | 0.0187 | 0.0004 | 0.0022 | 0.0005 |  | 0.0011 | 0.0028 | 0.0045 | 0.001 | 0.007 |  |  | 0.0028 |  | 0.0002 | 0.0023 | 0.359 |  | RHI DELTEK D99 |  | RHI JUSTAL DS1015
522 | 12004486 | 27.06.2020 | 163,944 | Арм500 | ГОСТ 34028-2016 | 10 | 180x180 | Открытая |  | 164,344 | 1,8 | 0,4 | 163.944 |  |  |  | 12 | 1562 | 3 | 10146 | 5361 | 5302 | 5030 | 8558 | 9796 | 200 | 13 | 2 | 2155 | 9 | 320 | 350 | 110 |  | Открытая | 0,01 | 0:31:00 | 1536 | 0:31:00 | 1535 | 0:50:27 | 0.1908 | 0.1869 | 0.9952 | 0.0026 | 0.012 | 0.0402 | 0.0107 | 0.0171 | 0.0004 | 0.0021 | 0.0005 |  | 0.001 | 0.0029 | 0.0031 | 0.0022 | 0.008 |  |  | 0.0029 |  | 0.0002 | 0.0028 | 0.368 |  | RHI DELTEK D99 |  | RHI JUSTAL DS1015
523 | 12004487 | 27.06.2020 | 157,872 | Арм500 | ГОСТ 34028-2016 | 11 | 180x180 | Открытая |  | 158,272 | 1,8 | 0,4 | 157.872 |  |  |  | 6 | 1563 | 3 | 10174 | 5389 | 5329 | 5054 | 8882 | 9823 | 200 | 13 | 2 | 2155 | 9 | 320 | 350 | 110 |  | Открытая | 0,02 | 1:13:00 | 1532 | 1:13:00 | 1530 | 1:33:43 | 0.1956 | 0.1919 | 0.9867 | 0.0031 | 0.0147 | 0.0507 | 0.0219 | 0.0326 | 0.0012 | 0.0027 | 0.0005 |  | 0.001 | 0.003 | 0.0028 | 0.0007 | 0.0071 |  |  | 0.0029 |  | 0.0001 | 0.0023 | 0.375 |  | RHI DELTEK D99 |  | RHI JUSTAL DS1015
524 | 12004488 | 27.06.2020 | 170,016 | Арм500 | ГОСТ 34028-2016 | 12 | 180x180 | Открытая |  | 170,416 | 1,8 | 0,4 | 170.016 |  |  |  | 4 | 1565 | 3 | 10204 | 5419 | 5357 | 5082 | 8910 | 9851 | 200 | 13 | 2 | 2155 | 9 | 320 | 350 | 110 |  | Открытая | 0,02 | 1:58:00 | 1534 | 1:58:00 | 1536 | 2:18:38 | 0.193 | 0.1962 | 0.9962 | 0.0036 | 0.0151 | 0.0495 | 0.0229 | 0.0347 | 0.0013 | 0.0032 | 0.0005 |  | 0.0011 | 0.003 | 0.0029 | 0.0009 | 0.0073 |  |  | 0.0029 |  | 0.0002 | 0.0037 | 0.374 |  | RHI DELTEK D99 |  | RHI JUSTAL DS1015
475 | 12004439 | 25.06.2020 | 164,736 | Ст3сп | Контракт | 39 | 150x150 | Открытая |  | 165,136 | 1,8 | 0,4 | 164.736 |  |  |  | 12 | 1561 | 2 | 2559 | 8069 | 8663 | 8106 | 8858 | 7736 | 165 | 13 | 3 | 1950 | 9 | 370 | 430 | 190 |  | Открытая | 0,02 | 11:22:00 | 1537 | 11:22:00 | 1537 | 11:39:55 | 0.1937 | 0.194 | 0.7121 | 0.0032 | 0.0077 | 0.0264 | 0.0101 | 0.0205 | 0.0005 | 0.0019 | 0.0005 |  | 0.0009 | 0.002 | 0.0037 | 0.0008 | 0.0069 |  |  | 0.0025 |  | 0.0001 | 0.0017 | 0.32 |  | RHI DELTEK D99 |  | RHI JUSTAL DS1015
482 | 12004446 | 25.06.2020 | 164,736 | Ст3сп | Контракт | 2 | 150x150 | Открытая |  | 165,136 | 1,8 | 0,4 | 164.736 |  |  |  | 4 | 1562 | 6 | 2753 | 8260 | 8861 | 1541 | 9056 | 7930 | 165 | 12 | 3 | 1950 | 9 | 370 | 430 | 190 |  | Открытая | 0,03 | 17:23:00 | 1536 | 17:23:00 | 1531 | 17:42:03 | 0.1834 | 0.1964 | 0.6833 | 0.002 | 0.0104 | 0.0435 | 0.0237 | 0.0374 | 0.0011 | 0.005 | 0.0004 |  | 0.001 | 0.0018 | 0.004 | 0.0008 | 0.0061 |  |  | 0.0023 |  | 0.0002 | 0.0013 | 0.311 |  | RHI DELTEK D99 |  | RHI JUSTAL DS1015
488 | 12004452 | 25.06.2020 | 166,848 | Ст3сп | Контракт | 8 | 150x150 | Открытая |  | 167,248 | 1,8 | 0,4 | 166.848 |  |  |  | 6 | 1565 | 6 | 2913 | 8427 | 9023 | 1710 | 9225 | 8095 | 165 | 12 | 3 | 1950 | 9 | 350 | 450 | 200 |  | Открытая | 0,01 | 21:45:00 | 1542 | 21:45:00 | 1538 | 21:59:02 | 0.1935 | 0.1823 | 0.6944 | 0.0035 | 0.0083 | 0.036 | 0.0207 | 0.0377 | 0.0018 | 0.0027 | 0.0005 |  | 0.0009 | 0.002 | 0.0038 | 0.0008 | 0.0079 |  |  | 0.0024 |  | 0.0001 | 0.0028 | 0.321 |  | RHI DELTEK D99 |  | RHI JUSTAL DS1015
493 | 12004457 | 26.06.2020 | 173,184 | Ст3сп | Контракт | 13 | 150x150 | Открытая |  | 173,584 | 1,8 | 0,4 | 173.184 |  |  |  | 6 | 1559 | 6 | 3055 | 8566 | 9165 | 1843 | 9366 | 8232 | 165 | 12 | 3 | 1950 | 9 | 350 | 450 | 200 |  | Открытая | 0,01 | 1:20:00 | 1535 | 1:20:00 | 1537 | 1:34:50 | 0.2031 | 0.2033 | 0.7108 | 0.0029 | 0.0205 | 0.0513 | 0.0228 | 0.0386 | 0.0009 | 0.0033 | 0.0004 |  | 0.001 | 0.0018 | 0.0029 | 0.0007 | 0.007 |  |  | 0.0024 |  | 0.0001 | 0.0029 | 0.337 |  | RHI DELTEK D99 |  | RHI JUSTAL DS1015
495 | 12004459 | 26.06.2020 | 166,848 | Ст3сп | Контракт | 15 | 150x150 | Открытая |  | 167,248 | 1,8 | 0,4 | 166.848 |  |  |  | 11 | 1561 | 6 | 3111 | 8620 | 9219 | 1895 | 9423 | 8286 | 165 | 12 | 3 | 1950 | 9 | 343 | 450 | 200 |  | Открытая | 0,01 | 2:50:00 | 1538 | 2:50:00 | 1537 | 3:06:02 | 0.1893 | 0.1763 | 0.7004 | 0.0058 | 0.0192 | 0.0424 | 0.0187 | 0.0315 | 0.0015 | 0.0026 | 0.0004 |  | 0.0009 | 0.0022 | 0.0025 | 0.0007 | 0.0057 |  |  | 0.0024 |  | 0.0001 | 0.0011 | 0.319 |  | RHI DELTEK D99 |  | RHI JUSTAL DS1015
502 | 12004466 | 26.06.2020 | 162,624 | Ст3сп | Контракт | 22 | 150x150 | Открытая |  | 163,024 | 1,8 | 0,4 | 162.624 |  |  |  | 4 | 1563 | 6 | 3307 | 8814 | 9417 | 2074 | 9621 | 8478 | 165 | 12 | 3 | 1950 | 9 | 310 | 450 | 190 |  | Открытая | 0,01 | 8:05:00 | 1540 | 8:05:00 | 1537 | 8:14:52 | 0.2055 | 0.217 | 0.6987 | 0.0059 | 0.0157 | 0.0476 | 0.0215 | 0.0349 | 0.0009 | 0.0031 | 0.0005 |  | 0.0011 | 0.0026 | 0.0123 | 0.0009 | 0.0011 |  |  | 0.0024 |  | 0.0001 | 0.0029 | 0.336 |  | RHI DELTEK D99 |  | RHI JUSTAL DS1015
504 | 12004468 | 26.06.2020 | 158,4 | Ст3сп | Контракт | 24 | 150x150 | Открытая |  | 158,8 | 1,8 | 0,4 | 158.4 |  |  |  | 12 | 1562 | 6 | 3364 | 8871 | 9474 | 2121 | 9678 | 8535 | 165 | 12 | 3 | 1950 | 9 | 310 | 450 | 190 |  | Открытая | 0,01 | 9:35:00 | 1540 | 9:35:00 | 1540 | 9:43:47 | 0.1936 | 0.2128 | 0.6951 | 0.0053 | 0.0169 | 0.0546 | 0.0259 | 0.0408 | 0.0012 | 0.0035 | 0.0005 |  | 0.0011 | 0.0024 | 0.004 | 0.0012 | 0.0007 |  |  | 0.0025 |  | 0.0001 | 0.001 | 0.326 |  | RHI DELTEK D99 |  | RHI JUSTAL DS1015
511 | 12004475 | 26.06.2020 | 162,624 | Ст3сп | Контракт | 31 | 150x150 | Открытая |  | 163,024 | 1,8 | 0,4 | 162.624 |  |  |  | 9 | 1562 | 6 | 3565 | 9067 | 9672 | 2290 | 9876 | 8729 | 165 | 12 | 3 | 1950 | 9 | 310 | 450 | 190 |  | Открытая | 0,01 | 14:45:00 | 1541 | 14:45:00 | 1541 | 14:56:15 | 0.1907 | 0.1916 | 0.7014 | 0.0048 | 0.0111 | 0.0456 | 0.023 | 0.0348 | 0.001 | 0.003 | 0.0005 |  | 0.0009 | 0.0023 | 0.0028 | 0.001 | 0.0017 |  |  | 0.0026 |  | 0.0001 | 0.0021 | 0.322 |  | RHI DELTEK D99 |  | RHI JUSTAL DS1015
517 | 12004481 | 26.06.2020 | 163,944 | Арм500 | ГОСТ 34028-2016 | 5 | 180x180 | Открытая |  | 164,344 | 1,8 | 0,4 | 163.944 |  |  |  | 12 | 1565 | 3 | 10004 | 5219 | 5166 | 4900 | 8728 | 9660 | 200 | 13 | 2 | 2155 | 9 | 320 | 350 | 110 |  | Открытая | 0,02 | 20:52:00 | 1539 | 20:52:00 | 1538 | 21:11:54 | 0.1926 | 0.1958 | 0.9946 | 0.0028 | 0.0129 | 0.0478 | 0.0149 | 0.0314 | 0.0011 | 0.0027 | 0.0006 |  | 0.0011 | 0.003 | 0.0033 | 0.0009 | 0.0009 |  |  | 0.003 |  | 0.0002 | 0.001 | 0.372 |  | RHI DELTEK D99 |  | RHI JUSTAL DS1015
535 | 12004499 | 27.06.2020 | 157,29 | Арм500 | ГОСТ 34028-2016 | 23 | 180x180 | Открытая |  | 162,89 | 1,8 | 0,4 | 162.49 |  | 2,5 |  | 10 | 1565 | 3 | 10501 | 5722 | 5654 | 5376 | 9192 | 10151 | 200 | 13 | 2 | 2155 | 9 | 310 | 370 | 120 |  | Открытая | 0,01 | 10:01:00 | 1544 | 10:01:00 | 1540 | 10:08:26 | 0.1931 | 0.1878 | 1.0152 | 0.0025 | 0.0118 | 0.0658 | 0.0192 | 0.0349 | 0.0011 | 0.0031 | 0.0004 |  | 0.001 | 0.0028 | 0.0028 | 0.0012 | 0.0084 |  |  | 0.0028 |  | 0.0002 | 0.0027 | 0.38 |  | RHI DELTEK D99 |  | RHI JUSTAL DS1015 |  | Окончание серии; Р№4 закрыли в 10:04
536 | 12004501 | 27.06.2020 | 151,8 | Арм500 | ГОСТ 34028-2016 | 2 | 180x180 | Открытая |  | 153,1 | 1,8 | 0,4 | 152.7 |  |  |  | 11 | 1576 | 7 | 10525 | 5749 | 5678 | 10897 | 9998 | 10175 | 200 | 13 | 2 | 2155 | 9 | 310 | 370 | 120 |  | Открытая | 0,06 | 11:50:00 | 1541 | 11:50:00 | 1541 | 12:06:08 | 0.1867 | 0.1732 | 1.005 | 0.0028 | 0.0092 | 0.0452 | 0.0204 | 0.0319 | 0.0009 | 0.0032 | 0.0004 |  | 0.0008 | 0.0024 | 0.0024 | 0.0017 | 0.0067 |  |  | 0.0028 |  | 0.0003 | 0.0019 | 0.368 |  | RHI DELTEK D99 |  | RHI JUSTAL DS1015 |  | Запуск серии
537 | 12004500 | 27.06.2020 | 163,944 | Арм500 | ГОСТ 34028-2016 | 1 | 180x180 | Открытая |  | 164,344 | 1,8 | 0,4 | 163.944 |  |  |  | 9 | 1566 | 7 | 10553 | 5777 | 5706 | 10925 | 10026 | 10203 | 200 | 13 | 2 | 2155 | 9 | 310 | 370 | 120 |  | Открытая | 0,01 | 12:34:00 | 1541 | 12:34:00 | 1541 | 12:43:43 | 0.1982 | 0.1818 | 1.0001 | 0.0027 | 0.0081 | 0.0495 | 0.0197 | 0.0339 | 0.001 | 0.003 | 0.0003 |  | 0.0009 | 0.0023 | 0.0025 | 0.0019 | 0.0074 |  |  | 0.0027 |  | 0.0002 | 0.0032 | 0.379 |  | RHI DELTEK D99 |  | RHI JUSTAL DS1015 |  | Затягивание металлопровода пром.ковша на 0,2м/мин.
554 | 12004518 | 28.06.2020 | 166,221 | Арм500 | ГОСТ 34028-2016 | 19 | 180x180 | Открытая |  | 167,071 | 1,8 | 0,4 | 166.671 |  |  |  | 4 | 1564 | 7 | 10999 | 6244 | 6149 | 11380 | 10484 | 10679 | 200 | 7 | 2 | 2155 | 9 | 300 | 350 | 110 |  | Открытая | 0,01 | 0:40:00 | 1543 | 0:40:00 | 1542 | 0:43:54 | 0.1905 | 0.1789 | 1.0157 | 0.0044 | 0.0174 | 0.0539 | 0.0227 | 0.0439 | 0.0009 | 0.0041 | 0.0004 |  | 0.001 | 0.0034 | 0.0031 | 0.0007 | 0.0055 |  |  | 0.0026 |  | 0.0005 | 0.0039 | 0.377 |  | RHI DELTEK D99 |  | RHI JUSTAL DS1015 |  | Закрыли ручей №3 (сгорел двигатель привода нижнего ролика на ТПА).
556 | 12004520 | 28.06.2020 | 170,016 | Арм500 | ГОСТ 34028-2016 | 21 | 180x180 | Открытая |  | 170,416 | 1,8 | 0,4 | 170.016 |  |  |  | 3 | 1568 | 7 | 11069 | 6314 |  | 11447 | 10548 | 10746 | 200 | 7 | 2 | 2155 | 9 | 300 | 350 | 110 |  | Открытая | 0,01 | 2:15:00 | 1540 | 2:15:00 | 1541 | 2:20:29 | 0.1792 | 0.1892 | 0.9984 | 0.0045 | 0.0102 | 0.0467 | 0.0231 | 0.0428 | 0.0009 | 0.0035 | 0.0004 |  | 0.001 | 0.0029 | 0.0025 | 0.0008 | 0.0058 |  |  | 0.0028 |  | 0.0001 | 0.0011 | 0.361 |  | RHI DELTEK D99 |  | RHI JUSTAL DS1015
557 | 12004521 | 28.06.2020 | 166,98 | Арм500 | ГОСТ 34028-2016 | 22 | 180x180 | Открытая |  | 167,38 | 1,8 | 0,4 | 166.98 |  |  |  | 11 | 1571 | 7 | 11102 | 6347 |  | 11480 | 10581 | 10779 | 200 | 7 | 2 | 2155 | 9 | 300 | 350 | 110 |  | Открытая | 0,01 | 3:05:00 | 1544 | 3:05:00 | 1544 | 3:07:39 | 0.1959 | 0.1883 | 1.0165 | 0.0041 | 0.0113 | 0.0474 | 0.0247 | 0.0416 | 0.001 | 0.0049 | 0.0005 |  | 0.001 | 0.0032 | 0.0027 | 0.0007 | 0.0059 |  |  | 0.0029 |  | 0.0001 | 0.0022 | 0.381 |  | RHI DELTEK D99 |  | RHI JUSTAL DS1015
558 | 12004522 | 28.06.2020 | 160,908 | Арм500 | ГОСТ 34028-2016 | 23 | 180x180 | Открытая |  | 161,308 | 1,8 | 0,4 | 160.908 |  |  |  | 9 | 1568 | 7 | 11135 | 6381 |  | 11511 | 10612 | 10813 | 200 | 7 | 2 | 2155 | 9 | 300 | 350 | 110 |  | Открытая | 0,04 | 4:00:00 | 1540 | 4:00:00 | 1541 | 4:01:09 | 0.1928 | 0.1809 | 1.014 | 0.0049 | 0.0221 | 0.0503 | 0.0265 | 0.0365 | 0.0009 | 0.0043 | 0.0004 |  | 0.001 | 0.0033 | 0.0037 | 0.0009 | 0.0064 |  |  | 0.0028 |  | 0.0001 | 0.0024 | 0.378 |  | RHI DELTEK D99 |  | RHI JUSTAL DS1015
572 | 12004536 | 28.06.2020 | 163,944 | Арм500 | ГОСТ 34028-2016 | 7 | 180x180 | Открытая |  | 164,344 | 1,8 | 0,4 | 163.944 |  |  |  | 11 | 1562 | 1 | 11533 | 6772 | 6510 | 11896 | 10988 | 11204 | 200 | 7 | 2 | 2155 | 9 | 320 | 380 | 110 |  | Открытая | 0,02 | 15:00:00 | 1536 | 15:00:00 | 1537 | 15:12:40 | 0.1858 | 0.1758 | 1.0259 | 0.0086 | 0.0187 | 0.0453 | 0.0206 | 0.0437 | 0.0009 | 0.0024 | 0.0005 |  | 0.001 | 0.003 | 0.0031 | 0.001 | 0.0076 |  |  | 0.0024 |  | 0.0001 | 0.0014 | 0.371 |  | RHI DELTEK D99 |  | RHI JUSTAL DS1015
573 | 12004537 | 28.06.2020 | 163,944 | Арм500 | ГОСТ 34028-2016 | 8 | 180x180 | Открытая |  | 164,344 | 1,8 | 0,4 | 163.944 |  |  |  | 9 | 1564 | 1 | 11560 | 6799 | 6537 | 11923 | 11015 | 11232 | 200 | 7 | 2 | 2155 | 9 | 320 | 380 | 110 |  | Открытая | 0,01 | 15:40:00 | 1543 | 15:40:00 | 1542 | 15:52:11 | 0.1943 | 0.1789 | 0.9993 | 0.0061 | 0.0185 | 0.0492 | 0.0212 | 0.0401 | 0.001 | 0.0022 | 0.0005 |  | 0.0009 | 0.0032 | 0.0034 | 0.001 | 0.0064 |  |  | 0.0023 |  | 0.0002 | 0.0013 | 0.376 |  | RHI DELTEK D99 |  | RHI JUSTAL DS1015
474 | 12004438 | 25.06.2020 | 168,96 | Ст3сп | Контракт | 38 | 150x150 | Открытая |  | 169,36 | 1,8 | 0,4 | 168.96 |  |  |  | 10 | 1561 | 2 | 2530 | 8041 | 8633 | 8085 | 8828 | 7709 | 165 | 13 | 3 | 1950 | 9 | 370 | 430 | 190 |  | Открытая | 0,02 | 10:37:00 | 1536 | 10:37:00 | 1534 | 10:47:19 | 0.1917 | 0.1941 | 0.7037 | 0.0025 | 0.0051 | 0.0252 | 0.009 | 0.0187 | 0.0004 | 0.0017 | 0.0004 |  | 0.0009 | 0.0015 | 0.0028 | 0.0008 | 0.0058 |  |  | 0.0023 |  | 0.0002 | 0.0026 | 0.317 |  | RHI DELTEK D99 |  | RHI JUSTAL DS1015
476 | 12004440 | 25.06.2020 | 166,848 | Ст3сп | Контракт | 40 | 150x150 | Открытая |  | 167,248 | 1,8 | 0,4 | 166.848 |  |  |  | 4 | 1559 | 2 | 2589 | 8096 | 8690 | 8129 | 8887 | 7766 | 165 | 13 | 3 | 1950 | 9 | 370 | 430 | 190 |  | Открытая | 0,02 | 12:06:00 | 1531 | 12:06:00 | 1531 | 12:20:10 | 0.1919 | 0.1897 | 0.7025 | 0.003 | 0.009 | 0.0278 | 0.0103 | 0.021 | 0.0004 | 0.002 | 0.0004 |  | 0.001 | 0.0018 | 0.0029 | 0.0011 | 0.0048 |  |  | 0.0024 |  | 0.0002 | 0.0016 | 0.317 |  | RHI DELTEK D99 |  | RHI JUSTAL DS1015
481 | 12004445 | 25.06.2020 | 166,848 | Ст3сп | Контракт | 1 | 150x150 | Открытая |  | 167,248 | 1,8 | 0,4 | 166.848 |  |  |  | 9 | 1564 | 6 | 2726 | 8233 | 8834 | 1514 | 9029 | 7903 | 165 | 13 | 3 | 1950 | 9 | 370 | 430 | 190 |  | Открытая | 0,02 | 16:40:00 | 1540 | 16:40:00 | 1536 | 17:14:58 | 0.1917 | 0.1925 | 0.6976 | 0.0018 | 0.0054 | 0.036 | 0.0234 | 0.0391 | 0.0013 | 0.0035 | 0.0004 |  | 0.0009 | 0.0014 | 0.0032 | 0.0016 | 0.0048 |  |  | 0.0025 |  | 0.0003 | 0.0023 | 0.32 |  | RHI DELTEK D99 |  | RHI JUSTAL DS1015
486 | 12004450 | 25.06.2020 | 164,736 | Ст3сп | Контракт | 6 | 150x150 | Открытая |  | 165,136 | 1,8 | 0,4 | 164.736 |  |  |  | 9 | 1565 | 6 | 2861 | 8372 | 8969 | 1653 | 9168 | 8040 | 165 | 12 | 3 | 1950 | 9 | 350 | 450 | 200 |  | Открытая | 0,01 | 20:20:00 | 1541 | 20:20:00 | 1542 | 22:04:03 | 0.2035 | 0.1848 | 0.692 | 0.0023 | 0.0137 | 0.0408 | 0.0216 | 0.0445 | 0.0016 | 0.0027 | 0.0004 |  | 0.001 | 0.002 | 0.0032 | 0.0012 | 0.0077 |  |  | 0.0024 |  | 0.0002 | 0.002 | 0.332 |  | RHI DELTEK D99 |  | RHI JUSTAL DS1015
487 | 12004451 | 25.06.2020 | 164,736 | Ст3сп | Контракт | 7 | 150x150 | Открытая |  | 165,136 | 1,8 | 0,4 | 164.736 |  |  |  | 4 | 1565 | 6 | 2886 | 8399 | 8996 | 1682 | 9195 | 8067 | 165 | 12 | 3 | 1950 | 9 | 350 | 450 | 200 |  | Открытая | 0,02 | 21:00:00 | 1541 | 21:00:00 | 1538 | 22:05:35 | 0.1929 | 0.2018 | 0.7099 | 0.0031 | 0.0122 | 0.0388 | 0.0244 | 0.0395 | 0.0014 | 0.0031 | 0.0005 |  | 0.001 | 0.0021 | 0.003 | 0.0012 | 0.0071 |  |  | 0.0025 |  | 0.0001 | 0.0026 | 0.324 |  | RHI DELTEK D99 |  | RHI JUSTAL DS1015
494 | 12004458 | 26.06.2020 | 164,736 | Ст3сп | Контракт | 14 | 150x150 | Открытая |  | 165,136 | 1,8 | 0,4 | 164.736 |  |  |  | 12 | 1566 | 6 | 3082 | 8593 | 9192 | 1870 | 9393 | 8259 | 165 | 12 | 3 | 1950 | 9 | 350 | 450 | 200 |  | Открытая | 0,01 | 2:10:00 | 1536 | 2:10:00 | 1537 | 2:22:29 | 0.1886 | 0.1816 | 0.7073 | 0.0071 | 0.0186 | 0.0457 | 0.0202 | 0.0315 | 0.0014 | 0.0028 | 0.0005 |  | 0.0009 | 0.0022 | 0.0029 | 0.0008 | 0.0059 |  |  | 0.0024 |  | 0.0001 | 0.0013 | 0.32 |  | RHI DELTEK D99 |  | RHI JUSTAL DS1015
496 | 12004460 | 26.06.2020 | 168,96 | Ст3сп | Контракт | 16 | 150x150 | Открытая |  | 169,36 | 1,8 | 0,4 | 168.96 |  |  |  | 9 | 1560 | 6 | 3139 | 8648 | 9249 | 1923 | 9452 | 8314 | 165 | 12 | 3 | 1950 | 9 | 343 | 450 | 200 |  | Открытая | 0,01 | 3:40:00 | 1538 | 3:40:00 | 1540 | 3:54:33 | 0.1882 | 0.1966 | 0.6926 | 0.0038 | 0.0231 | 0.0459 | 0.0204 | 0.0426 | 0.0008 | 0.0028 | 0.0004 |  | 0.001 | 0.0022 | 0.0032 | 0.001 | 0.0056 |  |  | 0.0025 |  | 0.0002 | 0.0013 | 0.318 |  | RHI DELTEK D99 |  | RHI JUSTAL DS1015
501 | 12004465 | 26.06.2020 | 164,736 | Ст3сп | Контракт | 21 | 150x150 | Открытая |  | 165,136 | 1,8 | 0,4 | 164.736 |  |  |  | 9 | 1561 | 6 | 3280 | 8787 | 9390 | 2051 | 9594 | 8451 | 165 | 12 | 3 | 1950 | 9 | 310 | 450 | 190 |  | Открытая | 0,01 | 7:20:00 | 1540 | 7:20:00 | 1545 | 7:37:19 | 0.2026 | 0.199 | 0.7166 | 0.006 | 0.0195 | 0.0504 | 0.0265 | 0.0334 | 0.0009 | 0.0037 | 0.0005 |  | 0.001 | 0.0028 | 0.003 | 0.0009 | 0.005 |  |  | 0.0026 |  | 0.0001 | 0.002 | 0.337 |  | RHI DELTEK D99 |  | RHI JUSTAL DS1015
503 | 12004467 | 26.06.2020 | 171,072 | Ст3сп | Контракт | 23 | 150x150 | Открытая |  | 171,472 | 1,8 | 0,4 | 171.072 |  |  |  | 6 | 1563 | 6 | 3337 | 8844 | 9447 | 2100 | 9650 | 8508 | 165 | 12 | 3 | 1950 | 9 | 310 | 450 | 190 |  | Открытая | 0,01 | 8:55:00 | 1542 | 8:55:00 | 1541 | 9:00:10 | 0.1937 | 0.2083 | 0.7059 | 0.0045 | 0.0143 | 0.0475 | 0.024 | 0.0374 | 0.0012 | 0.0036 | 0.0006 |  | 0.001 | 0.0024 | 0.0032 | 0.0007 | 0.0009 |  |  | 0.0025 |  | 0.0001 | 0.0018 | 0.326 |  | RHI DELTEK D99 |  | RHI JUSTAL DS1015
499 | 12004463 | 26.06.2020 | 166,848 | Ст3сп | Контракт | 19 | 150x150 | Открытая |  | 167,248 | 1,8 | 0,4 | 166.848 |  |  |  | 12 | 1561 | 6 | 3223 | 8732 | 9333 | 2003 | 9537 | 8396 | 165 | 12 | 3 | 1950 | 9 | 330 | 450 | 200 |  | Открытая | 0,01 | 5:50:00 | 1536 | 5:50:00 | 1538 | 6:05:37 | 0.1983 | 0.1988 | 0.7223 | 0.007 | 0.0165 | 0.0386 | 0.0217 | 0.0365 | 0.0008 | 0.0029 | 0.0005 |  | 0.0009 | 0.0022 | 0.0052 | 0.0009 | 0.0064 |  |  | 0.0024 |  | 0.0001 | 0.0017 | 0.331 |  | RHI DELTEK D99 |  | RHI JUSTAL DS1015
500 | 12004464 | 26.06.2020 | 164,736 | Ст3сп | Контракт | 20 | 150x150 | Открытая |  | 165,136 | 1,8 | 0,4 | 164.736 |  |  |  | 10 | 1564 | 6 | 3253 | 8760 | 9361 | 2028 | 9564 | 8423 | 165 | 12 | 3 | 1950 | 9 | 350 | 450 | 190 |  | Открытая | 0,01 | 6:35:00 | 1537 | 6:35:00 | 1534 | 6:48:51 | 0.2052 | 0.1913 | 0.7241 | 0.0046 | 0.0205 | 0.0401 | 0.0185 | 0.041 | 0.0009 | 0.0025 | 0.0005 |  | 0.001 | 0.0023 | 0.003 | 0.001 | 0.0063 |  |  | 0.0025 |  | 0.0001 | 0.0021 | 0.339 |  | RHI DELTEK D99 |  | RHI JUSTAL DS1015
513 | 12004477 | 26.06.2020 | 142,692 | Арм500 | ГОСТ 34028-2016 | 1 | 180x180 | Открытая |  | 143,692 | 1,8 | 0,4 | 143.292 |  |  |  | 12 | 1575 | 3 | 9894 | 5106 | 5056 | 4796 | 8621 | 9550 | 200 | 7 | 2 | 2155 | 9 | 320 | 350 | 110 |  | Открытая | 0,07 | 18:00:00 | 1543 | 18:00:00 | 1541 | 18:08:11 | 0.2011 | 0.1867 | 1.0113 | 0.0028 | 0.0145 | 0.0467 | 0.0192 | 0.035 | 0.0014 | 0.0033 | 0.0006 |  | 0.0011 | 0.003 | 0.004 | 0.0013 | 0.0018 |  |  | 0.0029 |  | 0.0002 | 0.0027 | 0.384 |  | RHI DELTEK D99 |  | RHI JUSTAL DS1015
514 | 12004478 | 26.06.2020 | 163,944 | Арм500 | ГОСТ 34028-2016 | 2 | 180x180 | Открытая |  | 164,344 | 1,8 | 0,4 | 163.944 |  |  |  | 4 | 1563 | 3 | 9922 | 5134 | 5084 | 4824 | 8649 | 9578 | 200 | 7 | 2 | 2155 | 9 | 320 | 350 | 110 |  | Открытая | 0,01 | 18:40:00 | 1540 | 18:40:00 | 1541 | 18:49:33 | 0.1927 | 0.1893 | 1.0032 | 0.0052 | 0.0118 | 0.055 | 0.0228 | 0.0373 | 0.0012 | 0.0033 | 0.0005 |  | 0.0012 | 0.0028 | 0.003 | 0.001 | 0.001 |  |  | 0.003 |  | 0.0002 | 0.0011 | 0.376 |  | RHI DELTEK D99 |  | RHI JUSTAL DS1015
515 | 12004479 | 26.06.2020 | 163,944 | Арм500 | ГОСТ 34028-2016 | 3 | 180x180 | Открытая |  | 164,344 | 1,8 | 0,4 | 163.944 |  |  |  | 11 | 1565 | 3 | 9949 | 5161 | 5111 | 4851 | 8676 | 9605 | 200 | 7 | 2 | 2155 | 9 | 320 | 350 | 110 |  | Открытая | 0,01 | 19:25:00 | 1538 | 19:25:00 | 1540 | 19:30:53 | 0.1886 | 0.1964 | 1.0046 | 0.0059 | 0.0136 | 0.0539 | 0.0208 | 0.039 | 0.001 | 0.0033 | 0.0006 |  | 0.0011 | 0.0035 | 0.0029 | 0.0011 | 0.0017 |  |  | 0.003 |  | 0.0001 | 0.001 | 0.372 |  | RHI DELTEK D99 |  | RHI JUSTAL DS1015
516 | 12004480 | 26.06.2020 | 157,872 | Арм500 | ГОСТ 34028-2016 | 4 | 180x180 | Открытая |  | 158,272 | 1,8 | 0,4 | 157.872 |  |  |  | 9 | 1569 | 3 | 9976 | 5188 | 5138 | 4875 | 8700 | 9632 | 200 | 7 | 2 | 2155 | 9 | 320 | 350 | 110 |  | Открытая | 0,02 | 20:07:00 | 1540 | 20:07:00 | 1538 | 20:25:51 | 0.1812 | 0.2061 | 1.0108 | 0.0051 | 0.0123 | 0.0455 | 0.0181 | 0.0354 | 0.0009 | 0.0026 | 0.0005 |  | 0.0012 | 0.0032 | 0.0028 | 0.0011 | 0.0006 |  |  | 0.0028 |  | 0.0001 | 0.002 | 0.363 |  | RHI DELTEK D99 |  | RHI JUSTAL DS1015
528 | 12004492 | 27.06.2020 | 166,98 | Арм500 | ГОСТ 34028-2016 | 16 | 180x180 | Открытая |  | 167,38 | 1,8 | 0,4 | 166.98 |  |  |  | 6 | 1561 | 3 | 10313 | 5531 | 5466 | 5188 | 9013 | 9960 | 200 | 13 | 2 | 2155 | 9 | 320 | 350 | 110 |  | Открытая | 0,01 | 4:55:00 | 1539 | 4:55:00 | 1538 | 5:07:20 | 0.1998 | 0.2001 | 1.0074 | 0.0028 | 0.0126 | 0.0744 | 0.0289 | 0.0363 | 0.001 | 0.0034 | 0.0005 |  | 0.0011 | 0.003 | 0.0032 | 0.0019 | 0.0076 |  |  | 0.0029 |  | 0.0002 | 0.0009 | 0.388 |  | RHI DELTEK D99 |  | RHI JUSTAL DS1015
529 | 12004493 | 27.06.2020 | 163,944 | Арм500 | ГОСТ 34028-2016 | 17 | 180x180 | Открытая |  | 164,344 | 1,8 | 0,4 | 163.944 |  |  |  |  | 1563 | 3 | 10340 | 5559 | 5493 | 5215 | 9040 | 9987 | 200 | 13 | 2 | 2155 | 9 | 320 | 350 | 110 |  | Открытая | 0,01 | 5:37:00 | 1541 | 5:37:00 | 1538 | 5:56:31 | 0.1943 | 0.1944 | 0.9795 | 0.0023 | 0.0123 | 0.0692 | 0.0224 | 0.0478 | 0.0011 | 0.003 | 0.0005 |  | 0.0011 | 0.0029 | 0.0029 | 0.001 | 0.0071 |  |  | 0.0029 |  | 0.0002 | 0.003 | 0.377 |  | RHI DELTEK D99 |  | RHI JUSTAL DS1015
530 | 12004494 | 27.06.2020 | 160,908 | Арм500 | ГОСТ 34028-2016 | 18 | 180x180 | Открытая |  | 161,308 | 1,8 | 0,4 | 160.908 |  |  |  | 10 | 1563 | 3 | 10368 | 5586 | 5521 | 5243 | 9064 | 10015 | 200 | 13 | 2 | 2155 | 9 | 320 | 350 | 110 |  | Открытая | 0,01 | 6:22:00 | 1538 | 6:22:00 | 1538 | 6:41:08 | 0.189 | 0.1917 | 1.0002 | 0.0036 | 0.0104 | 0.0686 | 0.0294 | 0.0394 | 0.0012 | 0.0044 | 0.0004 |  | 0.001 | 0.0028 | 0.0029 | 0.0017 | 0.0074 |  |  | 0.003 |  | 0.0002 | 0.0024 | 0.375 |  | RHI DELTEK D99 |  | RHI JUSTAL DS1015
519 | 12004483 | 26.06.2020 | 166,98 | Арм500 | ГОСТ 34028-2016 | 7 | 180x180 | Открытая |  | 167,38 | 1,8 | 0,4 | 166.98 |  |  |  | 4 | 1564 | 3 | 10061 | 5273 | 5220 | 4951 | 8779 | 9717 | 200 | 13 | 2 | 2155 | 9 | 320 | 350 | 110 |  | Открытая | 0,02 | 22:19:00 | 1538 | 22:19:00 | 1535 | 22:38:08 | 0.1931 | 0.1848 | 0.9896 | 0.0025 | 0.0076 | 0.0354 | 0.0098 | 0.0171 | 0.0004 | 0.002 | 0.0005 |  | 0.001 | 0.0026 | 0.003 | 0.0016 | 0.0073 |  |  | 0.0028 |  | 0.0002 | 0.0006 | 0.368 |  | RHI DELTEK D99 |  | RHI JUSTAL DS1015
526 | 12004490 | 27.06.2020 | 163,944 | Арм500 | ГОСТ 34028-2016 | 14 | 180x180 | Открытая |  | 164,344 | 1,8 | 0,4 | 163.944 |  |  |  | 9 | 1564 | 3 | 10259 | 5477 | 5411 | 5133 | 8961 | 9905 | 200 | 13 | 2 | 2155 | 9 | 320 | 350 | 110 |  | Открытая | 0,01 | 3:25:00 | 1541 | 3:25:00 | 1540 | 3:45:42 | 0.19 | 0.1979 | 0.9875 | 0.0021 | 0.0115 | 0.0706 | 0.0231 | 0.0324 | 0.0012 | 0.0034 | 0.0005 |  | 0.0011 | 0.0025 | 0.003 | 0.0011 | 0.006 |  |  | 0.0028 |  | 0.0002 | 0.0012 | 0.374 |  | RHI DELTEK D99 |  | RHI JUSTAL DS1015 |  | Затягивание металлопровода пром.ковша, падение скорости на 0,3м/мин
533 | 12004497 | 27.06.2020 | 163,944 | Арм500 | ГОСТ 34028-2016 | 21 | 180x180 | Открытая |  | 164,344 | 1,8 | 0,4 | 163.944 |  |  |  | 6 | 1563 | 3 | 10450 | 5668 | 5599 | 5325 | 9140 | 10096 | 200 | 13 | 2 | 2155 | 9 | 310 | 370 | 120 |  | Открытая | 0,02 | 8:34:00 | 1536 | 8:34:00 | 1536 | 8:45:51 | 0.2185 | 0.2127 | 1.043 | 0.0036 | 0.0143 | 0.0681 | 0.0211 | 0.0379 | 0.0011 | 0.0031 | 0.0004 |  | 0.001 | 0.0029 | 0.003 | 0.0012 | 0.0081 |  |  | 0.0027 |  | 0.0002 | 0.0036 | 0.411 |  | RHI DELTEK D99 |  | RHI JUSTAL DS1015
538 | 12004502 | 27.06.2020 | 163,944 | Арм500 | ГОСТ 34028-2016 | 3 | 180x180 | Открытая |  | 164,344 | 1,8 | 0,4 | 163.944 |  |  |  | 6 | 1563 | 7 | 10580 | 5804 | 5733 | 10949 | 10053 | 10233 | 200 | 13 | 2 | 2155 | 9 | 310 | 370 | 120 |  | Открытая | 0,02 | 13:17:00 | 1536 | 13:17:00 | 1534 | 13:28:07 | 0.184 | 0.1846 | 1.0026 | 0.0018 | 0.0107 | 0.0479 | 0.0305 | 0.0374 | 0.001 | 0.0054 | 0.0004 |  | 0.001 | 0.0028 | 0.0029 | 0.0016 | 0.0075 |  |  | 0.0028 |  | 0.0002 | 0.002 | 0.367 |  | RHI DELTEK D99 |  | RHI JUSTAL DS1015 |  | Затягивание металлопровода пром.ковша на 0,2м/мин.
540 | 12004504 | 27.06.2020 | 157,872 | Арм500 | ГОСТ 34028-2016 | 5 | 180x180 | Открытая |  | 158,272 | 1,8 | 0,4 | 157.872 |  |  |  | 10 | 1565 | 7 | 10635 | 5859 | 8785 | 11004 | 10105 | 10285 | 200 | 13 | 2 | 2155 | 9 | 310 | 370 | 120 |  | Открытая | 0,02 | 14:43:00 | 1531 | 14:43:00 | 1531 | 14:53:13 | 0.1813 | 0.1972 | 1.0215 | 0.004 | 0.0131 | 0.0452 | 0.0231 | 0.0379 | 0.001 | 0.0027 | 0.0004 |  | 0.0009 | 0.003 | 0.0024 | 0.0017 | 0.0083 |  |  | 0.0028 |  | 0.0002 | 0.0039 | 0.366 |  | RHI DELTEK D99 |  | RHI JUSTAL DS1015 |  | Затягивание металлопровода пром.ковша на 0,2м/мин.
545 | 12004509 | 27.06.2020 | 163,944 | Арм500 | ГОСТ 34028-2016 | 10 | 180x180 | Открытая |  | 164,344 | 1,8 | 0,4 | 163.944 |  |  |  | 10 | 1565 | 7 | 10768 | 5989 | 5915 | 11134 | 10238 | 10418 | 200 | 13 | 2 | 2155 | 9 | 300 | 350 | 110 |  | Открытая | 0,03 | 18:12:00 | 1543 | 18:12:00 | 1540 | 18:26:02 | 0.1934 | 0.1902 | 0.9989 | 0.0029 | 0.0154 | 0.0483 | 0.0228 | 0.0322 | 0.001 | 0.0031 | 0.0004 |  | 0.0009 | 0.0027 | 0.0024 | 0.002 | 0.0072 |  |  | 0.0028 |  | 0.0002 | 0.0029 | 0.374 |  | RHI DELTEK D99 |  | RHI JUSTAL DS1015 |  | Затягивание металлопровода пром.ковша на 0,2м/мин.
547 | 12004511 | 27.06.2020 | 160,908 | Арм500 | ГОСТ 34028-2016 | 12 | 180x180 | Открытая |  | 161,308 | 1,8 | 0,4 | 160.908 |  |  |  | 11 | 1566 | 7 | 10823 | 6044 | 5967 | 11189 | 10293 | 10476 | 200 | 7 | 2 | 2155 | 9 | 300 | 350 | 110 |  | Открытая | 0,01 | 19:40:00 | 1542 | 19:40:00 | 1541 | 19:47:31 | 0.1891 | 0.2052 | 1.0099 | 0.002 | 0.0223 | 0.0509 | 0.0219 | 0.0341 | 0.001 | 0.0038 | 0.0003 |  | 0.001 | 0.0028 | 0.0027 | 0.0015 | 0.006 |  |  | 0.0024 |  | 0.0002 | 0.0019 | 0.373 |  | RHI DELTEK D99 |  | RHI JUSTAL DS1015
549 | 12004513 | 27.06.2020 | 163,83 | Арм500 | ГОСТ 34028-2016 | 14 | 180x180 | Открытая |  | 164,78 | 1,8 | 0,4 | 164.38 |  |  |  | 4 | 1565 | 7 | 10871 | 6101 | 6021 | 11243 | 10350 | 10530 | 200 | 7 | 2 | 2155 | 9 | 300 | 350 | 110 |  | Открытая | 0,01 | 21:00:00 | 1542 | 21:00:00 | 1541 | 21:13:33 | 0.1938 | 0.183 | 1.0107 | 0.0024 | 0.0134 | 0.0512 | 0.0252 | 0.0389 | 0.0012 | 0.0038 | 0.0004 |  | 0.001 | 0.0026 | 0.0023 | 0.0002 | 0.007 |  |  | 0.0027 |  | 0.0002 | 0.0026 | 0.378 |  | RHI DELTEK D99 |  | RHI JUSTAL DS1015 |  | Закрыли ручей №1 (неисправен кран №10).
553 | 12004517 | 27.06.2020 | 163,83 | Арм500 | ГОСТ 34028-2016 | 18 | 180x180 | Открытая |  | 164,23 | 1,8 | 0,4 | 163.83 |  |  |  | 9 | 1573 | 7 | 10968 | 6214 | 6131 | 11353 | 10457 | 10649 | 200 | 7 | 2 | 2155 | 9 | 300 | 350 | 110 |  | Открытая | 0,03 | 0:00:00 | 1545 | 0:00:00 | 1543 | 0:00:56 | 0.1894 | 0.1846 | 1.0016 | 0.0029 | 0.0135 | 0.0508 | 0.023 | 0.0346 | 0.0012 | 0.0042 | 0.0004 |  | 0.0009 | 0.0026 | 0.0028 | 0.0006 | 0.0065 |  |  | 0.0028 |  | 0.0001 | 0.0031 | 0.372 |  | RHI DELTEK D99 |  | RHI JUSTAL DS1015 |  | 4 МГР ручной рез.
574 | 12004538 | 28.06.2020 | 163,944 | Арм500 | ГОСТ 34028-2016 | 9 | 180x180 | Открытая |  | 164,344 | 1,8 | 0,4 | 163.944 |  |  |  | 6 | 1562 | 1 | 11587 | 6827 | 6564 | 11950 | 11042 | 11259 | 200 | 7 | 2 | 2155 | 9 | 320 | 380 | 110 |  | Открытая | 0,01 | 16:25:00 | 1539 | 16:25:00 | 1537 | 16:40:05 | 0.1905 | 0.1798 | 1.0014 | 0.0058 | 0.0163 | 0.0481 | 0.022 | 0.0391 | 0.001 | 0.0024 | 0.0005 |  | 0.001 | 0.0029 | 0.0029 | 0.0013 | 0.0073 |  |  | 0.0023 |  | 0.0001 | 0.0018 | 0.372 |  | RHI DELTEK D99 |  | RHI JUSTAL DS1015
575 | 12004539 | 28.06.2020 | 163,944 | Арм500 | ГОСТ 34028-2016 | 10 | 180x180 | Открытая |  | 164,344 | 1,8 | 0,4 | 163.944 |  |  |  | 10 | 1560 | 1 | 11615 | 6854 | 6592 | 11978 | 11070 | 11286 | 200 | 7 | 2 | 2155 | 9 | 320 | 380 | 110 |  | Открытая | 0,01 | 17:05:00 | 1534 | 17:05:00 | 1541 | 17:18:00 | 0.2155 | 0.1938 | 1.0264 | 0.0069 | 0.0112 | 0.0418 | 0.0247 | 0.0365 | 0.0011 | 0.0025 | 0.0004 |  | 0.0011 | 0.0029 | 0.0045 | 0.001 | 0.0076 |  |  | 0.0025 |  | 0.0001 | 0.0013 | 0.4 |  | RHI DELTEK D99 |  | RHI JUSTAL DS1015
589 | 12004553 | 29.06.2020 | 157,872 | Арм500 | ГОСТ 34028-2016 | 24 | 180x180 | Открытая |  | 158,272 | 1,8 | 0,4 | 157.872 |  |  |  | 4 | 1573 | 1 | 11990 | 7233 | 6959 | 12354 | 11452 | 11663 | 200 | 13 | 2 | 2155 | 9 | 320 | 380 | 110 |  | Открытая | 0,01 | 2:39:00 | 1540 | 2:39:00 | 1541 | 2:45:55 | 0.1844 | 0.1466 | 0.4792 | 0.008 | 0.0223 | 0.0421 | 0.0212 | 0.0385 | 0.0008 | 0.0026 | 0.0001 |  | 0.0006 | 0.001 | 0.003 | 0.001 | 0.0055 |  |  | 0.0021 |  | 0.0001 | 0.0023 | 0.277 |  | RHI DELTEK D99 |  | RHI JUSTAL DS1015
590 | 12004554 | 29.06.2020 | 160,908 | Арм500 | ГОСТ 34028-2016 | 25 | 180x180 | Открытая |  | 161,308 | 1,8 | 0,4 | 160.908 |  |  |  | 3 | 1563 | 1 | 12017 | 7261 | 6983 | 12381 | 11479 | 11690 | 200 | 13 | 2 | 2155 | 9 | 320 | 380 | 110 |  | Открытая | 0,01 | 3:20:00 | 1536 | 3:20:00 | 1535 | 3:33:05 | 0.2042 | 0.1521 | 0.5013 | 0.0088 | 0.0123 | 0.0363 | 0.0197 | 0.0391 | 0.0009 | 0.0022 | 0.0001 |  | 0.0006 | 0.0009 | 0.0023 | 0.0009 | 0.0062 |  |  | 0.002 |  | 0.0001 | 0.0017 | 0.3 |  | RHI DELTEK D99 |  | RHI JUSTAL DS1015
591 | 12004555 | 29.06.2020 | 166,98 | Арм500 | ГОСТ 34028-2016 | 26 | 180x180 | Открытая |  | 167,38 | 1,8 | 0,4 | 166.98 |  |  |  | 11 | 1562 | 1 | 12042 | 7291 | 7014 | 12409 | 11507 | 11717 | 200 | 13 | 2 | 2155 | 9 | 320 | 350 | 110 |  | Открытая | 0,02 | 4:01:00 | 1539 | 4:01:00 | 1537 | 4:10:01 | 0.1842 | 0.149 | 0.5077 | 0.0091 | 0.0143 | 0.0399 | 0.0223 | 0.0373 | 0.0008 | 0.0025 | 0.0002 |  | 0.0006 | 0.0015 | 0.0036 | 0.0011 | 0.0054 |  |  | 0.0021 |  | 0.0001 | 0.0016 | 0.282 |  | RHI DELTEK D99 |  | RHI JUSTAL DS1015
592 | 12004556 | 29.06.2020 | 160,908 | Арм500 | ГОСТ 34028-2016 | 27 | 180x180 | Открытая |  | 161,308 | 1,8 | 0,4 | 160.908 |  |  |  | 9 | 1566 | 1 | 12069 | 7318 | 7041 | 12436 | 11531 | 11744 | 200 | 13 | 2 | 2155 | 9 | 300 | 350 | 110 |  | Открытая | 0,02 | 4:45:00 | 1539 | 4:45:00 | 1538 | 4:58:04 | 0.1828 | 0.1515 | 0.5048 | 0.005 | 0.011 | 0.0423 | 0.0357 | 0.0379 | 0.0008 | 0.004 | 0.0002 |  | 0.0006 | 0.0013 | 0.0036 | 0.0012 | 0.0061 |  |  | 0.002 |  | 0.0001 | 0.0022 | 0.281 |  | RHI DELTEK D99 |  | RHI JUSTAL DS1015
605 | 12004569 | 29.06.2020 | 157,872 | Арм500 | ГОСТ 34028-2016 | 40 | 180x180 | Открытая |  | 158,272 | 1,8 | 0,4 | 157.872 |  |  |  | 6 | 1561 | 1 | 12424 | 7676 | 7405 | 12797 | 11865 | 12099 | 200 | 13 | 2 | 2150 | 9 | 310 | 350 | 110 |  | Открытая | 0,01 | 14:20:00 | 1539 | 14:20:00 | 1538 | 14:38:06 | 0.1835 | 0.1598 | 0.5338 | 0.0068 | 0.0175 | 0.0552 | 0.0263 | 0.0432 | 0.0006 | 0.0028 | 0.0003 |  | 0.0007 | 0.0022 | 0.0025 | 0.0011 | 0.0059 |  |  | 0.0021 |  | 0.0001 | 0.0008 | 0.289 |  | RHI DELTEK D99 |  | RHI JUSTAL DS1015
606 | 12004570 | 29.06.2020 | 157,872 | Арм500 | ГОСТ 34028-2016 | 41 | 180x180 | Открытая |  | 158,272 | 1,8 | 0,4 | 157.872 |  |  |  | 2 | 1571 | 1 | 12452 | 7704 | 7432 | 12824 | 11886 | 12127 | 200 | 13 | 2 | 2150 | 9 | 310 | 350 | 110 |  | Открытая | 0,01 | 15:02:00 | 1544 | 15:02:00 | 1545 | 15:17:41 | 0.1782 | 0.1547 | 0.5184 | 0.0058 | 0.0181 | 0.0427 | 0.021 | 0.0405 | 0.0006 | 0.0023 | 0.0002 |  | 0.0007 | 0.0021 | 0.0024 | 0.0016 | 0.0051 |  |  | 0.0021 |  | 0.0002 | 0.0021 | 0.278 |  | RHI DELTEK D99 |  | RHI JUSTAL DS1015
607 | 12004571 | 29.06.2020 | 166,98 | Арм500 | ГОСТ 34028-2016 | 42 | 180x180 | Открытая |  | 167,38 | 1,8 | 0,4 | 166.98 |  |  |  | 3 | 1562 | 1 | 12479 | 7731 | 7463 | 12852 | 11914 | 12154 | 200 | 13 | 2 | 2150 | 9 | 310 | 350 | 110 |  | Открытая | 0,01 | 15:45:00 | 1538 | 15:45:00 | 1536 | 15:58:07 | 0.175 | 0.167 | 0.5388 | 0.0056 | 0.0279 | 0.0435 | 0.0209 | 0.0431 | 0.0007 | 0.0028 | 0.0002 |  | 0.0008 | 0.0021 | 0.0023 | 0.0009 | 0.0058 |  |  | 0.002 |  | 0.0001 | 0.0046 | 0.279 |  | RHI DELTEK D99 |  | RHI JUSTAL DS1015
510 | 12004474 | 26.06.2020 | 171,072 | Ст3сп | Контракт | 30 | 150x150 | Открытая |  | 171,472 | 1,8 | 0,4 | 171.072 |  |  |  | 10 | 1564 | 6 | 3537 | 9040 | 9643 | 2266 | 9849 | 8701 | 165 | 12 | 3 | 1950 | 9 | 310 | 450 | 190 |  | Открытая | 0,01 | 14:00:00 | 1542 | 14:00:00 | 1542 | 14:12:08 | 0.1902 | 0.1927 | 0.6985 | 0.0037 | 0.0098 | 0.0459 | 0.0218 | 0.0332 | 0.0016 | 0.003 | 0.0004 |  | 0.0009 | 0.0018 | 0.0031 | 0.0005 | 0.0005 |  |  | 0.0024 |  | 0.0001 | 0.0017 | 0.32 |  | RHI DELTEK D99 |  | RHI JUSTAL DS1015
512 | 12004476 | 26.06.2020 | 166,796 | Ст3сп | Контракт | 32 | 150x150 | Открытая |  | 174,296 | 1,8 | 0,4 | 173.896 |  | 5,2 |  | 11 | 1564 | 6 | 3565 | 9067 | 9672 | 2290 | 9876 | 8729 | 165 | 12 | 3 | 1950 | 9 | 310 | 380 | 190 |  | Открытая | 0,01 | 15:30:00 | 1540 | 15:30:00 | 1539 | 15:39:28 | 0.186 | 0.1802 | 0.6892 | 0.0052 | 0.013 | 0.0424 | 0.0238 | 0.04 | 0.0013 | 0.0034 | 0.0005 |  | 0.0009 | 0.0024 | 0.0027 | 0.0008 | 0.0019 |  |  | 0.0025 |  | 0.0001 | 0.0021 | 0.315 |  | RHI DELTEK D99 |  | RHI JUSTAL DS1015
518 | 12004482 | 26.06.2020 | 160,908 | Арм500 | ГОСТ 34028-2016 | 6 | 180x180 | Открытая |  | 161,308 | 1,8 | 0,4 | 160.908 |  |  |  | 6 | 1571 | 3 | 10034 | 5246 | 5193 | 4921 | 8755 | 9687 | 200 | 7 | 2 | 2155 | 9 | 320 | 350 | 110 |  | Открытая | 0,01 | 21:36:00 | 1536 | 21:36:00 | 1536 | 22:01:16 | 0.1925 | 0.1935 | 1.0037 | 0.0034 | 0.0112 | 0.0379 | 0.0096 | 0.019 | 0.0005 | 0.002 | 0.0005 |  | 0.0011 | 0.0031 | 0.0029 | 0.0013 | 0.007 |  |  | 0.0028 |  | 0.0002 | 0.0016 | 0.37 |  | RHI DELTEK D99 |  | RHI JUSTAL DS1015
520 | 12004484 | 26.06.2020 | 160,908 | Арм500 | ГОСТ 34028-2016 | 8 | 180x180 | Открытая |  | 161,308 | 1,8 | 0,4 | 160.908 |  |  |  | 11 | 1564 | 3 | 10089 | 5304 | 5247 | 4976 | 8803 | 9744 | 200 | 13 | 2 | 2155 | 9 | 320 | 350 | 110 |  | Открытая | 0,01 | 23:05:00 | 1538 | 23:05:00 | 1537 | 23:23:37 | 0.1917 | 0.2031 | 1.0329 | 0.0028 | 0.0099 | 0.0375 | 0.0108 | 0.0201 | 0.0005 | 0.0021 | 0.0005 |  | 0.0011 | 0.0028 | 0.0029 | 0.0011 | 0.0066 |  |  | 0.0028 |  | 0.0001 | 0.0068 | 0.374 |  | RHI DELTEK D99 |  | RHI JUSTAL DS1015
525 | 12004489 | 27.06.2020 | 160,908 | Арм500 | ГОСТ 34028-2016 | 13 | 180x180 | Открытая |  | 161,308 | 1,8 | 0,4 | 160.908 |  |  |  | 10 | 1572 | 3 | 10231 | 5446 | 5384 | 5109 | 8934 | 9878 | 200 | 13 | 2 | 2155 | 9 | 320 | 350 | 110 |  | Открытая | 0,01 | 2:39:00 | 1541 | 2:39:00 | 1539 | 2:55:13 | 0.194 | 0.2048 | 1.0063 | 0.0023 | 0.0115 | 0.0598 | 0.0368 | 0.0373 | 0.0015 | 0.0038 | 0.0005 |  | 0.0012 | 0.0027 | 0.0032 | 0.0009 | 0.0062 |  |  | 0.0031 |  | 0.0004 | 0.0014 | 0.38 |  | RHI DELTEK D99 |  | RHI JUSTAL DS1015
527 | 12004491 | 27.06.2020 | 157,872 | Арм500 | ГОСТ 34028-2016 | 15 | 180x180 | Открытая |  | 158,272 | 1,8 | 0,4 | 157.872 |  |  |  | 12 | 1562 | 3 | 10286 | 5504 | 5436 | 5161 | 8986 | 9933 | 200 | 13 | 2 | 2155 | 9 | 320 | 350 | 110 |  | Открытая | 0,01 | 4:30:00 | 1534 | 4:30:00 | 1536 | 4:44:44 | 0.2053 | 0.2018 | 0.9814 | 0.0021 | 0.0123 | 0.0819 | 0.0241 | 0.0348 | 0.0013 | 0.0033 | 0.0005 |  | 0.0011 | 0.0026 | 0.0031 | 0.0014 | 0.0081 |  |  | 0.0027 |  | 0.0002 | 0.0032 | 0.39 |  | RHI DELTEK D99 |  | RHI JUSTAL DS1015
532 | 12004496 | 27.06.2020 | 160,908 | Арм500 | ГОСТ 34028-2016 | 20 | 180x180 | Открытая |  | 161,308 | 1,8 | 0,4 | 160.908 |  |  |  | 11 | 1565 | 3 | 10422 | 5641 | 5572 | 5294 | 9116 | 10069 | 200 | 13 | 2 | 2155 | 9 | 310 | 370 | 120 |  | Открытая | 0,01 | 7:50:00 | 1534 | 7:50:00 | 1541 | 8:05:51 | 0.1909 | 0.1939 | 1.0038 | 0.0042 | 0.0114 | 0.0727 | 0.026 | 0.0372 | 0.001 | 0.0042 | 0.0005 |  | 0.001 | 0.003 | 0.0025 | 0.001 | 0.0075 |  |  | 0.0029 |  | 0.0002 | 0.0035 | 0.378 |  | RHI DELTEK D99 |  | RHI JUSTAL DS1015 |  | Затягивание металлопровода пром.ковша на 0,2м/мин.
534 | 12004498 | 27.06.2020 | 160,908 | Арм500 | ГОСТ 34028-2016 | 22 | 180x180 | Открытая |  | 161,308 | 1,8 | 0,4 | 160.908 |  |  |  | 4 | 1564 | 3 | 10474 | 5695 | 5627 | 5352 | 9168 | 10124 | 200 | 13 | 2 | 2155 | 9 | 310 | 370 | 120 |  | Открытая | 0,01 | 9:16:00 | 1541 | 9:16:00 | 1539 | 9:25:12 | 0.2091 | 0.229 | 1.0458 | 0.0027 | 0.0152 | 0.0687 | 0.0207 | 0.0371 | 0.001 | 0.0031 | 0.0005 |  | 0.0012 | 0.003 | 0.0028 | 0.0013 | 0.0076 |  |  | 0.0028 |  | 0.0002 | 0.0013 | 0.402 |  | RHI DELTEK D99 |  | RHI JUSTAL DS1015 |  | Затягивание металлопровода пром.ковша на 0,2м/мин.
539 | 12004503 | 27.06.2020 | 160,908 | Арм500 | ГОСТ 34028-2016 | 4 | 180x180 | Открытая |  | 161,308 | 1,8 | 0,4 | 160.908 |  |  |  | 4 | 1564 | 7 | 10607 | 5831 | 5760 | 10976 | 10080 | 10257 | 200 | 13 | 2 | 2155 | 9 | 310 | 370 | 120 |  | Открытая | 0,02 | 14:00:00 | 1533 | 14:00:00 | 1533 | 14:08:11 | 0.1976 | 0.1937 | 1.0203 | 0.0023 | 0.0096 | 0.0419 | 0.0254 | 0.0363 | 0.0011 | 0.0032 | 0.0004 |  | 0.001 | 0.0027 | 0.0024 | 0.0018 | 0.0083 |  |  | 0.0028 |  | 0.0002 | 0.0057 | 0.381 |  | RHI DELTEK D99 |  | RHI JUSTAL DS1015 |  | Затягивание металлопровода пром.ковша на 0,2м/мин.
608 | 12004572 | 29.06.2020 | 160,908 | Арм500 | ГОСТ 34028-2016 | 43 | 180x180 | Открытая |  | 161,308 | 1,8 | 0,4 | 160.908 |  |  |  | 4 | 1566 | 1 | 12506 | 7758 | 7490 | 12879 | 11938 | 12181 | 200 | 13 | 2 | 2155 | 9 | 310 | 350 | 110 |  | Открытая | 0,01 | 16:30:00 | 1538 | 16:30:00 | 1538 | 16:43:43 | 0.1856 | 0.1487 | 0.5171 | 0.0054 | 0.0249 | 0.039 | 0.0187 | 0.034 | 0.0006 | 0.0023 | 0.0002 |  | 0.0007 | 0.0021 | 0.0021 | 0.0008 | 0.0055 |  |  | 0.002 |  | 0.0001 | 0.0031 | 0.284 |  | RHI DELTEK D99 |  | RHI JUSTAL DS1015
609 | 12004573 | 29.06.2020 | 154,836 | Арм500 | ГОСТ 34028-2016 | 44 | 180x180 | Открытая |  | 155,236 | 1,8 | 0,4 | 154.836 |  |  |  | 11 | 1559 | 1 | 12533 | 7785 | 7517 | 12906 | 11959 | 12206 | 200 | 13 | 2 | 2155 | 9 | 300 | 350 | 100 |  | Открытая | 0,01 | 17:15:00 | 1536 | 17:15:00 | 1534 | 17:29:00 | 0.1897 | 0.1637 | 0.5352 | 0.004 | 0.0198 | 0.0476 | 0.0216 | 0.0425 | 0.0008 | 0.003 | 0.0002 |  | 0.0007 | 0.0017 | 0.0023 | 0.0007 | 0.006 |  |  | 0.0007 |  | 0.0007 | 0.0007 | 0.294 |  | RHI DELTEK D99 |  | RHI JUSTAL DS1015
619 | 12004583 | 30.06.2020 | 170,016 | Арм500 | ГОСТ 34028-2016 | 7 | 180x180 | Открытая |  | 170,416 | 1,8 | 0,4 | 170.016 |  |  |  | 6 | 1564 | 2 | 194 | 8061 | 7793 | 13182 | 191 | 12478 | 200 | 7 | 2 | 2155 | 9 | 320 | 380 | 110 |  | Открытая | 0,01 | 1:35:00 | 1537 | 1:35:00 | 1535 | 1:51:03 | 0.1975 | 0.2028 | 1.2806 | 0.005 | 0.0119 | 0.0466 | 0.022 | 0.0363 | 0.0008 | 0.0029 | 0.0004 |  | 0.0012 | 0.0032 | 0.0034 | 0.0009 | 0.0067 |  |  | 0.0032 |  | 0.0001 | 0.0019 | 0.425 |  | RHI DELTEK D99 |  | RHI JUSTAL DS1015
620 | 12004584 | 30.06.2020 | 170,016 | Арм500 | ГОСТ 34028-2016 | 8 | 180x180 | Открытая |  | 170,416 | 1,8 | 0,4 | 170.016 |  |  |  | 11 | 1562 | 2 | 225 | 8089 | 7821 | 13210 | 222 | 12505 | 200 | 7 | 2 | 2155 | 9 | 320 | 380 | 110 |  | Открытая | 0,04 | 2:20:00 | 1539 | 2:20:00 | 1541 | 2:34:56 | 0.1971 | 0.1795 | 1.326 | 0.01 | 0.0157 | 0.0464 | 0.0219 | 0.0379 | 0.0016 | 0.0028 | 0.0004 |  | 0.0011 | 0.0038 | 0.0037 | 0.001 | 0.0069 |  |  | 0.0033 |  | 0.0001 | 0.0019 | 0.433 |  | RHI DELTEK D99 |  | RHI JUSTAL DS1015
622 | 12004586 | 30.06.2020 | 160,908 | Арм500 | ГОСТ 34028-2016 | 10 | 180x180 | Открытая |  | 161,308 | 1,8 | 0,4 | 160.908 |  |  |  | 2 | 1559 | 2 | 279 | 8146 | 7869 | 13264 | 276 | 12560 | 200 | 7 | 2 | 2155 | 9 | 320 | 380 | 110 |  | Открытая | 0,01 | 3:45:00 | 1538 | 3:45:00 | 1536 | 3:59:25 | 0.2058 | 0.2356 | 1.3816 | 0.0067 | 0.0163 | 0.0483 | 0.0242 | 0.0387 | 0.001 | 0.003 | 0.0005 |  | 0.0014 | 0.0039 | 0.0034 | 0.001 | 0.0066 |  |  | 0.0032 |  | 0.0002 | 0.0021 | 0.451 |  | RHI DELTEK D99 |  | RHI JUSTAL DS1015
633 | 12004597 | 30.06.2020 | 160,908 | Арм500 | ГОСТ 34028-2016 | 21 | 180x180 | Открытая |  | 161,308 | 1,8 | 0,4 | 160.908 |  |  |  | 9 | 1562 | 2 | 598 | 8453 | 8134 | 13568 | 592 | 12867 | 200 | 7 | 2 | 2155 | 9 | 300 | 380 | 110 |  | Открытая | 0,01 | 11:30:00 | 1530 | 11:30:00 | 1532 | 11:40:26 | 0.1806 | 0.1884 | 1.313 | 0.0078 | 0.0297 | 0.0545 | 0.0186 | 0.04 | 0.0007 | 0.003 | 0.0005 |  | 0.0012 | 0.0046 | 0.0025 | 0.0006 | 0.0036 |  |  | 0.0032 |  | 0.0001 | 0.0019 | 0.416 |  | RHI DELTEK D99 |  | RHI JUSTAL DS1015
634 | 12004598 | 30.06.2020 | 166,98 | Арм500 | ГОСТ 34028-2016 | 22 | 180x180 | Открытая |  | 167,38 | 1,8 | 0,4 | 166.98 |  |  |  | 6 | 1557 | 2 | 625 | 8483 | 8158 | 13595 | 623 | 12894 | 200 | 7 | 2 | 2155 | 9 | 300 | 380 | 110 |  | Открытая | 0,01 | 12:13:00 | 1533 | 12:13:00 | 1532 | 12:19:11 | 0.1899 | 0.2166 | 1.3352 | 0.0066 | 0.0162 | 0.0607 | 0.0232 | 0.039 | 0.001 | 0.0029 | 0.0004 |  | 0.0014 | 0.004 | 0.0032 | 0.001 | 0.0042 |  |  | 0.0034 |  | 0.0001 | 0.0022 | 0.43 |  | RHI DELTEK D99 |  | RHI JUSTAL DS1015
635 | 12004599 | 30.06.2020 | 173,052 | Арм500 | ГОСТ 34028-2016 | 23 | 180x180 | Открытая |  | 173,452 | 1,8 | 0,4 | 173.052 |  |  |  | 11 | 1555 | 2 | 656 | 8514 | 8179 | 13622 | 656 | 12924 | 200 | 7 | 2 | 2155 | 9 | 300 | 350 | 110 |  | Открытая | 0,01 | 12:56:00 | 1534 | 12:56:00 | 1533 | 13:05:35 | 0.1911 | 0.2013 | 1.3158 | 0.0083 | 0.0159 | 0.0552 | 0.0202 | 0.0401 | 0.001 | 0.003 | 0.0005 |  | 0.0014 | 0.0044 | 0.0035 | 0.001 | 0.0046 |  |  | 0.0034 |  | 0.0001 | 0.0025 | 0.427 |  | RHI DELTEK D99 |  | RHI JUSTAL DS1015
636 | 12004600 | 30.06.2020 | 163,944 | Арм500 | ГОСТ 34028-2016 | 24 | 180x180 | Открытая |  | 164,344 | 1,8 | 0,4 | 163.944 |  |  |  | 3 | 1556 | 2 | 683 | 8541 | 8203 | 13653 | 683 | 12952 | 200 | 7 | 2 | 2155 | 9 | 300 | 350 | 110 |  | Открытая | 0,01 | 13:40:00 | 1534 | 13:40:00 | 1533 | 13:48:09 | 0.1957 | 0.1983 | 1.3213 | 0.008 | 0.0143 | 0.0615 | 0.0227 | 0.0395 | 0.0009 | 0.0035 | 0.0005 |  | 0.0012 | 0.0043 | 0.0036 | 0.0009 | 0.0068 |  |  | 0.0034 |  | 0.0001 | 0.0014 | 0.434 |  | RHI DELTEK D99 |  | RHI JUSTAL DS1015
650 | 12004614 | 01.07.2020 | 162,816 | Арм500 | ГОСТ 34028-2016 | 4 | 180x180 | Открытая |  | 163,216 | 1,8 | 0,4 | 162.816 |  |  |  | 4 | 1561 | 4 | 1097 | 8976 | 110 | 107 | 108 | 110 | 200 | 13 | 2 | 2155 | 9 | 320 | 350 | 110 |  | Открытая | 0,01 | 2:18:00 | 1532 | 2:18:00 | 1529 | 2:40:02 | 0.1843 | 0.1892 | 1.3114 | 0.0035 | 0.0161 | 0.0765 | 0.0219 | 0.0381 | 0.001 | 0.0035 | 0.0005 |  | 0.0011 | 0.004 | 0.0027 | 0.0011 | 0.0043 |  |  | 0.0034 |  | 0.0001 | 0.002 | 0.424 |  | RHI DELTEK D99 |  | RHI JUSTAL DS1015
531 | 12004495 | 27.06.2020 | 157,872 | Арм500 | ГОСТ 34028-2016 | 19 | 180x180 | Открытая |  | 158,272 | 1,8 | 0,4 | 157.872 |  |  |  | 9 | 1562 | 3 | 10395 | 5613 | 5545 | 5270 | 9092 | 10042 | 200 | 13 | 2 | 2155 | 9 | 310 | 370 | 120 |  | Открытая | 0,01 | 7:06:00 | 1537 | 7:06:00 | 1535 | 7:21:52 | 0.1931 | 0.1886 | 0.9928 | 0.0019 | 0.0102 | 0.0635 | 0.0211 | 0.0411 | 0.0011 | 0.0032 | 0.0004 |  | 0.001 | 0.0025 | 0.0025 | 0.0004 | 0.0087 |  |  | 0.0029 |  | 0.0002 | 0.0024 | 0.377 |  | RHI DELTEK D99 |  | RHI JUSTAL DS1015
541 | 12004505 | 27.06.2020 | 154,836 | Арм500 | ГОСТ 34028-2016 | 6 | 180x180 | Открытая |  | 155,236 | 1,8 | 0,4 | 154.836 |  |  |  | 3 | 1577 | 7 | 10662 | 5883 | 5812 | 11025 | 10132 | 10312 | 200 | 13 | 2 | 2155 | 9 | 310 | 370 | 120 |  | Открытая | 0,02 | 15:26:00 | 1547 | 15:26:00 | 1546 | 15:34:40 | 0.1945 | 0.1895 | 1.0059 | 0.0038 | 0.0119 | 0.0419 | 0.0207 | 0.0354 | 0.0009 | 0.0027 | 0.0004 |  | 0.0008 | 0.0027 | 0.0032 | 0.0017 | 0.0073 |  |  | 0.0027 |  | 0.0002 | 0.0038 | 0.375 |  | RHI DELTEK D99 |  | RHI JUSTAL DS1015 |  | Затягивание металлопровода пром.ковша на 0,2м/мин.Неисправность МГР №4 порезка ручным резаком.
542 | 12004506 | 27.06.2020 | 166,764 | Арм500 | ГОСТ 34028-2016 | 7 | 180x180 | Открытая |  | 167,164 | 1,8 | 0,4 | 166.764 |  |  |  | 11 | 1564 | 7 | 10689 | 5910 | 5839 | 11055 | 10159 | 10339 | 200 | 13 | 2 | 2155 | 9 | 300 | 350 | 110 |  | Открытая | 0,01 | 16:08:00 | 1543 | 16:08:00 | 1541 | 16:15:05 | 0.1843 | 0.2019 | 1.0126 | 0.0042 | 0.0171 | 0.0474 | 0.0188 | 0.032 | 0.0012 | 0.0026 | 0.0004 |  | 0.0009 | 0.0029 | 0.0024 | 0.0014 | 0.0055 |  |  | 0.0026 |  | 0.0002 | 0.0027 | 0.367 |  | RHI DELTEK D99 |  | RHI JUSTAL DS1015 |  | Затягивание металлопровода пром.ковша на 0,4м/минПорезка НЛЗ ручным резаком. Неисправность МГР №4.
543 | 12004507 | 27.06.2020 | 160,908 | Арм500 | ГОСТ 34028-2016 | 8 | 180x180 | Открытая |  | 161,308 | 1,8 | 0,4 | 160.908 |  |  |  | 6 | 1565 | 7 | 10716 | 5937 | 5863 | 11083 | 10186 | 10367 | 200 | 13 | 2 | 2155 | 9 | 300 | 350 | 110 |  | Открытая | 0,01 | 16:52:00 | 1540 | 16:52:00 | 1540 | 16:59:18 | 0.1971 | 0.1925 | 1.0145 | 0.004 | 0.0181 | 0.0547 | 0.0218 | 0.0297 | 0.0013 | 0.0032 | 0.0004 |  | 0.0008 | 0.0025 | 0.0026 | 0.0012 | 0.0074 |  |  | 0.0027 |  | 0.0002 | 0.0038 | 0.382 |  | RHI DELTEK D99 |  | RHI JUSTAL DS1015 |  | Затягивание металлопровода пром.ковша на 0,4м/мин.
550 | 12004514 | 27.06.2020 | 170,016 | Арм500 | ГОСТ 34028-2016 | 15 | 180x180 | Открытая |  | 170,566 | 1,8 | 0,4 | 170.166 |  |  |  | 10 | 1567 | 7 | 10883 | 6132 | 6052 | 11274 | 10381 | 10564 | 200 | 7 | 2 | 2155 | 9 | 300 | 350 | 110 |  | Открытая | 0,03 | 21:50:00 | 1539 | 21:50:00 | 1541 | 21:54:47 | 0.1966 | 0.1847 | 1.0005 | 0.0046 | 0.0148 | 0.0511 | 0.0228 | 0.0408 | 0.001 | 0.0028 | 0.0004 |  | 0.001 | 0.0031 | 0.0026 | 0.0011 | 0.0071 |  |  | 0.0028 |  | 0.0001 | 0.0019 | 0.379 |  | RHI DELTEK D99 |  | RHI JUSTAL DS1015 |  | Запустили ручей №1.
551 | 12004515 | 27.06.2020 | 163,944 | Арм500 | ГОСТ 34028-2016 | 16 | 180x180 | Открытая |  | 164,344 | 1,8 | 0,4 | 163.944 |  |  |  | 3 | 1565 | 7 | 10911 | 6159 | 6079 | 11301 | 10408 | 10591 | 200 | 7 | 2 | 2155 | 9 | 300 | 350 | 110 |  | Открытая | 0,01 | 22:35:00 | 1540 | 22:35:00 | 1540 | 22:42:51 | 0.1903 | 0.1818 | 1.0091 | 0.0045 | 0.0112 | 0.0515 | 0.0293 | 0.045 | 0.0011 | 0.0074 | 0.0005 |  | 0.0008 | 0.0028 | 0.0023 | 0.0009 | 0.0062 |  |  | 0.0028 |  | 0.0001 | 0.0014 | 0.376 |  | RHI DELTEK D99 |  | RHI JUSTAL DS1015
552 | 12004516 | 27.06.2020 | 160,908 | Арм500 | ГОСТ 34028-2016 | 17 | 180x180 | Открытая |  | 161,308 | 1,8 | 0,4 | 160.908 |  |  |  | 11 | 1566 | 7 | 10938 | 6186 | 6103 | 11325 | 10432 | 10622 | 200 | 7 | 2 | 2155 | 9 | 300 | 350 | 110 |  | Открытая | 0,01 | 23:15:00 | 1542 | 23:15:00 | 1539 | 23:22:24 | 0.1975 | 0.1856 | 1.0098 | 0.004 | 0.0104 | 0.0528 | 0.0273 | 0.0405 | 0.0012 | 0.0052 | 0.0004 |  | 0.0009 | 0.0026 | 0.0023 | 0.0008 | 0.0064 |  |  | 0.0028 |  | 0.0001 | 0.0016 | 0.382 |  | RHI DELTEK D99 |  | RHI JUSTAL DS1015
564 | 12004528 | 28.06.2020 | 170,016 | Арм500 | ГОСТ 34028-2016 | 29 | 180x180 | Открытая |  | 170,416 | 1,8 | 0,4 | 170.016 |  |  |  | 6 | 1564 | 7 | 11314 | 6551 | 6294 | 11680 | 10772 | 10986 | 200 | 7 | 2 | 2155 | 9 | 300 | 350 | 110 |  | Открытая | 0,01 | 8:25:00 | 1541 | 8:25:00 | 1538 | 8:40:30 | 0.199 | 0.1962 | 1.0063 | 0.0063 | 0.0263 | 0.0561 | 0.0242 | 0.0349 | 0.0007 | 0.0029 | 0.0004 |  | 0.001 | 0.0029 | 0.0027 | 0.0007 | 0.0058 |  |  | 0.0027 |  | 0.0001 | 0.0015 | 0.383 |  | RHI DELTEK D99 |  | RHI JUSTAL DS1015
565 | 12004529 | 28.06.2020 | 166,98 | Арм500 | ГОСТ 34028-2016 | 30 | 180x180 | Открытая |  | 174,11 | 1,8 | 0,4 | 173.71 |  | 4 |  | 10 | 1564 | 7 | 11342 | 6581 | 6325 | 11708 | 10797 | 11013 | 200 | 7 | 2 | 2155 | 9 | 300 | 350 | 110 |  | Открытая | 0,01 | 9:10:00 | 1544 | 9:10:00 | 1541 | 9:26:27 | 0.1931 | 0.1992 | 0.9951 | 0.0041 | 0.0208 | 0.0517 | 0.0229 | 0.035 | 0.0009 | 0.0039 | 0.0004 |  | 0.0011 | 0.0039 | 0.0033 | 0.0005 | 0.0047 |  |  | 0.0027 |  | 0.0001 | 0.0016 | 0.375 |  | RHI DELTEK D99 |  | RHI JUSTAL DS1015
555 | 12004519 | 28.06.2020 | 166,98 | Арм500 | ГОСТ 34028-2016 | 20 | 180x180 | Открытая |  | 167,38 | 1,8 | 0,4 | 166.98 |  |  |  | 10 | 1563 | 7 | 11032 | 6277 |  | 11413 | 10517 | 10713 | 200 | 7 | 2 | 2155 | 9 | 300 | 350 | 110 |  | Открытая | 0,01 | 1:20:00 | 1541 | 1:20:00 | 1539 | 1:25:30 | 0.1839 | 0.1772 | 0.9949 | 0.0053 | 0.0219 | 0.0512 | 0.0223 | 0.0392 | 0.0009 | 0.0035 | 0.0004 |  | 0.001 | 0.0035 | 0.0025 | 0.0007 | 0.0053 |  |  | 0.0028 |  | 0.0001 | 0.0031 | 0.365 |  | RHI DELTEK D99 |  | RHI JUSTAL DS1015
560 | 12004524 | 28.06.2020 | 166,98 | Арм500 | ГОСТ 34028-2016 | 25 | 180x180 | Открытая |  | 167,38 | 1,8 | 0,4 | 166.98 |  |  |  | 10 | 1566 | 7 | 11199 | 6441 | 6182 | 11571 | 10669 | 10874 | 200 | 7 | 2 | 2155 | 9 | 300 | 350 | 110 |  | Открытая | 0,01 | 5:35:00 | 1543 | 5:35:00 | 1542 | 5:49:57 | 0.187 | 0.1809 | 1.0163 | 0.0038 | 0.0155 | 0.0405 | 0.0195 | 0.0358 | 0.0011 | 0.003 | 0.0004 |  | 0.001 | 0.0034 | 0.0028 | 0.001 | 0.0061 |  |  | 0.0029 |  | 0.0001 | 0.002 | 0.369 |  | RHI DELTEK D99 |  | RHI JUSTAL DS1015
562 | 12004526 | 28.06.2020 | 170,016 | Арм500 | ГОСТ 34028-2016 | 27 | 180x180 | Открытая |  | 170,416 | 1,8 | 0,4 | 170.016 |  |  |  | 11 | 1562 | 7 | 11257 | 6496 | 6237 | 11626 | 10721 | 10931 | 200 | 7 | 2 | 2155 | 9 | 300 | 350 | 110 |  | Открытая | 0,01 | 7:00:00 | 1538 | 7:00:00 | 1539 | 7:11:22 | 0.2072 | 0.1939 | 1.0201 | 0.0047 | 0.0123 | 0.0489 | 0.0235 | 0.0424 | 0.0008 | 0.0027 | 0.0004 |  | 0.0011 | 0.0034 | 0.0033 | 0.0009 | 0.0076 |  |  | 0.0028 |  | 0.0001 | 0.0013 | 0.393 |  | RHI DELTEK D99 |  | RHI JUSTAL DS1015
569 | 12004533 | 28.06.2020 | 163,944 | Арм500 | ГОСТ 34028-2016 | 4 | 180x180 | Открытая |  | 164,344 | 1,8 | 0,4 | 163.944 |  |  |  | 6 | 1563 | 1 | 11451 | 6690 | 6431 | 11817 | 10906 | 11122 | 200 | 7 | 2 | 2155 | 9 | 320 | 380 | 110 |  | Открытая | 0,01 | 12:50:00 | 1534 | 12:50:00 | 1533 | 13:05:56 | 0.1839 | 0.1659 | 1.0337 | 0.0124 | 0.0189 | 0.044 | 0.0196 | 0.0431 | 0.001 | 0.0026 | 0.0004 |  | 0.0008 | 0.0026 | 0.0023 | 0.0007 | 0.007 |  |  | 0.0026 |  | 0.0001 | 0.0022 | 0.37 |  | RHI DELTEK D99 |  | RHI JUSTAL DS1015
571 | 12004535 | 28.06.2020 | 157,872 | Арм500 | ГОСТ 34028-2016 | 6 | 180x180 | Открытая |  | 158,272 | 1,8 | 0,4 | 157.872 |  |  |  | 3 | 1564 | 1 | 11506 | 6745 | 6483 | 11869 | 10961 | 11177 | 200 | 7 | 2 | 2155 | 9 | 320 | 380 | 110 |  | Открытая | 0,01 | 14:15:00 | 1541 | 14:15:00 | 1538 | 14:29:05 | 0.1811 | 0.1843 | 0.992 | 0.0025 | 0.0113 | 0.0462 | 0.0198 | 0.0394 | 0.001 | 0.0023 | 0.0004 |  | 0.001 | 0.0024 | 0.0037 | 0.0011 | 0.0073 |  |  | 0.0024 |  | 0.0002 | 0.0024 | 0.361 |  | RHI DELTEK D99 |  | RHI JUSTAL DS1015
576 | 12004540 | 28.06.2020 | 163,944 | Арм500 | ГОСТ 34028-2016 | 11 | 180x180 | Открытая |  | 164,344 | 1,8 | 0,4 | 163.944 |  |  |  | 3 | 1562 | 1 | 11642 | 6881 | 6619 | 12005 | 11097 | 11313 | 200 | 7 | 2 | 2155 | 9 | 320 | 380 | 110 |  | Открытая | 0,01 | 17:45:00 | 1539 | 17:45:00 | 1538 | 18:00:52 | 0.1988 | 0.1844 | 1.0234 | 0.004 | 0.0127 | 0.0463 | 0.0193 | 0.037 | 0.0011 | 0.0027 | 0.0003 |  | 0.001 | 0.0026 | 0.0028 | 0.0008 | 0.0073 |  |  | 0.0025 |  | 0.0001 | 0.0009 | 0.383 |  | RHI DELTEK D99 |  | RHI JUSTAL DS1015
578 | 12004542 | 28.06.2020 | 157,872 | Арм500 | ГОСТ 34028-2016 | 13 | 180x180 | Открытая |  | 158,272 | 1,8 | 0,4 | 157.872 |  |  |  | 9 | 1564 | 1 | 11697 | 6933 | 6671 | 12057 | 11149 | 11365 | 200 | 13 | 2 | 2155 | 9 | 320 | 380 | 110 |  | Открытая | 0,01 | 19:08:00 | 1545 | 19:08:00 | 1544 | 19:23:14 | 0.1892 | 0.1366 | 0.504 | 0.0048 | 0.017 | 0.0532 | 0.0242 | 0.048 | 0.0007 | 0.0029 | 0.0003 |  | 0.0006 | 0.0015 | 0.0027 | 0.0011 | 0.0061 |  |  | 0.0019 |  | 0.0002 | 0.0019 | 0.29 |  | RHI DELTEK D99 |  | RHI JUSTAL DS1015
585 | 12004549 | 28.06.2020 | 154,836 | Арм500 | ГОСТ 34028-2016 | 20 | 180x180 | Открытая |  | 155,236 | 1,8 | 0,4 | 154.836 |  |  |  | 3 | 1563 | 1 | 11878 | 7124 | 6853 | 12248 | 11340 | 11553 | 200 | 13 | 2 | 2155 | 9 | 320 | 380 | 110 |  | Открытая | 0,02 | 23:55:00 | 1539 | 23:55:00 | 1543 | 0:42:32 | 0.1988 | 0.1584 | 0.5399 | 0.0046 | 0.0239 | 0.05 | 0.0209 | 0.0384 | 0.0011 | 0.0025 | 0.0003 |  | 0.0008 | 0.0021 | 0.0029 | 0.0009 | 0.0055 |  |  | 0.0024 |  | 0.0001 | 0.0033 | 0.304 |  | RHI DELTEK D99 |  | RHI JUSTAL DS1015
587 | 12004551 | 29.06.2020 | 157,872 | Арм500 | ГОСТ 34028-2016 | 22 | 180x180 | Открытая |  | 158,272 | 1,8 | 0,4 | 157.872 |  |  |  | 9 | 1563 | 1 | 11932 | 7179 | 6904 | 12302 | 11398 | 11608 | 200 | 13 | 2 | 2155 | 9 | 320 | 380 | 110 |  | Открытая | 0,01 | 1:17:00 | 1543 | 1:17:00 | 1541 | 1:29:37 | 0.1824 | 0.154 | 0.4978 | 0.0076 | 0.0181 | 0.0427 | 0.0207 | 0.0397 | 0.0008 | 0.0024 | 0.0002 |  | 0.0006 | 0.0017 | 0.0024 | 0.001 | 0.006 |  |  | 0.002 |  | 0.0001 | 0.0042 | 0.279 |  | RHI DELTEK D99 |  | RHI JUSTAL DS1015
594 | 12004558 | 29.06.2020 | 163,944 | Арм500 | ГОСТ 34028-2016 | 29 | 180x180 | Открытая |  | 164,344 | 1,8 | 0,4 | 163.944 |  |  |  | 3 | 1568 | 1 | 12124 | 7373 | 7096 | 12490 | 11586 | 11799 | 200 | 13 | 2 | 2155 | 9 | 310 | 350 | 110 |  | Открытая | 0,01 | 6:14:00 | 1540 | 6:14:00 | 1541 | 6:30:03 | 0.1942 | 0.1557 | 0.511 | 0.0088 | 0.0129 | 0.0556 | 0.0248 | 0.0382 | 0.0011 | 0.0029 | 0.0002 |  | 0.0006 | 0.0011 | 0.0024 | 0.0011 | 0.0071 |  |  | 0.0021 |  | 0.0001 | 0.0026 | 0.295 |  | RHI DELTEK D99 |  | RHI JUSTAL DS1015
596 | 12004560 | 29.06.2020 | 157,872 | Арм500 | ГОСТ 34028-2016 | 31 | 180x180 | Открытая |  | 158,272 | 1,8 | 0,4 | 157.872 |  |  |  | 9 | 1564 | 1 | 12175 | 7427 | 7150 | 12545 | 11640 | 11851 | 200 | 13 | 2 | 2150 | 9 | 310 | 350 | 110 |  | Открытая | 0,01 | 7:43:00 | 1539 | 7:43:00 | 1536 | 7:51:15 | 0.1887 | 0.1568 | 0.5058 | 0.011 | 0.0142 | 0.0493 | 0.0269 | 0.0355 | 0.0008 | 0.0028 | 0.0002 |  | 0.0006 | 0.0018 | 0.0029 | 0.001 | 0.006 |  |  | 0.0021 |  | 0.0001 | 0.0014 | 0.288 |  | RHI DELTEK D99 |  | RHI JUSTAL DS1015
601 | 12004565 | 29.06.2020 | 166,98 | Арм500 | ГОСТ 34028-2016 | 36 | 180x180 | Открытая |  | 167,38 | 1,8 | 0,4 | 166.98 |  |  |  | 6 | 1559 | 1 | 12315 | 7567 | 7293 | 12685 | 11768 | 11987 | 200 | 13 | 2 | 2150 | 9 | 310 | 350 | 110 |  | Открытая | 0,01 | 11:25:00 | 1540 | 11:25:00 | 1538 | 11:47:49 | 0.1982 | 0.1576 | 0.5393 | 0.007 | 0.028 | 0.0446 | 0.021 | 0.0412 | 0.001 | 0.0026 | 0.0003 |  | 0.0007 | 0.0023 | 0.0032 | 0.0009 | 0.0061 |  |  | 0.0023 |  | 0.0001 | 0.0036 | 0.302 |  | RHI DELTEK D99 |  | RHI JUSTAL DS1015
603 | 12004567 | 29.06.2020 | 166,98 | Арм500 | ГОСТ 34028-2016 | 38 | 180x180 | Открытая |  | 167,38 | 1,8 | 0,4 | 166.98 |  |  |  | 11 | 1560 | 1 | 12370 | 7622 | 7351 | 12742 | 11816 | 12045 | 200 | 13 | 2 | 2150 | 9 | 310 | 350 | 110 |  | Открытая | 0,01 | 12:52:00 | 1541 | 12:52:00 | 1538 | 13:12:17 | 0.1989 | 0.1645 | 0.5301 | 0.0051 | 0.0184 | 0.0401 | 0.0174 | 0.0364 | 0.0008 | 0.0023 | 0.0002 |  | 0.0007 | 0.0017 | 0.0028 | 0.0008 | 0.0068 |  |  | 0.0022 |  | 0.0001 | 0.0023 | 0.3 |  | RHI DELTEK D99 |  | RHI JUSTAL DS1015
610 | 12004574 | 29.06.2020 | 160,908 | Арм500 | ГОСТ 34028-2016 | 45 | 180x180 | Открытая |  | 161,308 | 1,8 | 0,4 | 160.908 |  |  |  | 6 | 1559 | 1 | 12561 | 7813 | 7545 | 12933 | 11983 | 12233 | 200 | 13 | 2 | 2155 | 9 | 310 | 350 | 110 |  | Открытая | 0,01 | 17:59:00 | 1538 | 17:59:00 | 1539 | 18:19:00 | 0.1937 | 0.1549 | 0.5254 | 0.0042 | 0.0273 | 0.0456 | 0.0195 | 0.0385 | 0.0008 | 0.0026 | 0.0002 |  | 0.0007 | 0.0019 | 0.0022 | 0.0007 | 0.0063 |  |  | 0.0007 |  | 0.0007 | 0.0007 | 0.295 |  | RHI DELTEK D99 |  | RHI JUSTAL DS1015
612 | 12004576 | 29.06.2020 | 160,908 | Арм500 | ГОСТ 34028-2016 | 47 | 180x180 | Открытая |  | 169,838 | 1,8 | 0,4 | 169.438 |  | 5,8 |  |  | 1565 | 1 | 12615 | 7867 | 7599 | 12991 | 12032 | 12287 | 200 | 7 | 2 | 2155 | 9 | 320 | 380 | 110 |  | Открытая | 0,01 | 19:25:00 | 1542 | 19:25:00 | 1541 | 19:41:00 | 0.192 | 0.1549 | 0.5251 | 0.0041 | 0.0204 | 0.0425 | 0.0194 | 0.0407 | 0.0008 | 0.0023 | 0.0002 |  | 0.0007 | 0.0016 | 0.0026 | 0.009 | 0.0072 | [6 empty] | 0.293 |  | RHI DELTEK D99 |  | RHI JUSTAL DS1015
617 | 12004581 | 29.06.2020 | 169,996 | Арм500 | ГОСТ 34028-2016 | 5 | 180x180 | Открытая |  | 170,396 | 1,8 | 0,4 | 169.996 |  |  |  | 9 | 1574 | 2 | 140 | 8007 | 7736 | 13125 | 137 | 12424 | 200 | 7 | 2 | 2155 | 9 | 320 | 380 | 110 |  | Открытая | 0,01 | 0:10:00 | 1537 | 0:10:00 | 1538 | 0:20:53 | 0.1923 | 0.1595 | 0.5416 | 0.0132 | 0.0201 | 0.0391 | 0.0169 | 0.0335 | 0.0007 | 0.0021 | 0.0002 |  | 0.0008 | 0.002 | 0.0022 | 0.0005 | 0.0059 |  |  | 0.0022 |  | 0.0001 | 0.002 | 0.295 |  | RHI DELTEK D99 |  | RHI JUSTAL DS1015 |  | Неисправность МГРа №3, порезка НЛЗ ручным резаком
618 | 12004582 | 30.06.2020 | 160,908 | Арм500 | ГОСТ 34028-2016 | 6 | 180x180 | Открытая |  | 161,308 | 1,8 | 0,4 | 160.908 |  |  |  | 4 | 1565 | 2 | 167 | 8034 | 7763 | 13152 | 164 | 12451 | 200 | 7 | 2 | 2155 | 9 | 320 | 380 | 110 |  | Открытая | 0,01 | 0:55:00 | 1537 | 0:55:00 | 1538 | 1:03:08 | 0.1919 | 0.1507 | 0.5071 | 0.0072 | 0.0099 | 0.0446 | 0.0206 | 0.0372 | 0.0007 | 0.0025 | 0.0002 |  | 0.0007 | 0.0009 | 0.0024 | 0.0009 | 0.0067 |  |  | 0.0021 |  | 0.0001 | 0.0014 | 0.29 |  | RHI DELTEK D99 |  | RHI JUSTAL DS1015
621 | 12004585 | 30.06.2020 | 163,888 | Арм500 | ГОСТ 34028-2016 | 9 | 180x180 | Открытая |  | 164,288 | 1,8 | 0,4 | 163.888 |  |  |  | 3 | 1560 | 2 | 252 | 8119 | 7845 | 13237 | 249 | 12533 | 200 | 7 | 2 | 2155 | 9 | 320 | 380 | 110 |  | Открытая | 0,01 | 3:05:00 | 1542 | 3:05:00 | 1543 | 3:18:07 | 0.2001 | 0.2214 | 1.3225 | 0.0039 | 0.017 | 0.0452 | 0.0211 | 0.0382 | 0.0012 | 0.0028 | 0.0005 |  | 0.0013 | 0.0037 | 0.0035 | 0.0009 | 0.0063 |  |  | 0.0033 |  | 0.0001 | 0.0019 | 0.435 |  | RHI DELTEK D99 |  | RHI JUSTAL DS1015 |  | сбой 4 МГР, ручной рез
566 | 12004530 | 28.06.2020 | 163,944 | Арм500 | ГОСТ 34028-2016 | 1 | 180x180 | Открытая |  | 165,244 | 1,8 | 0,4 | 164.844 |  |  |  | 3 | 1577 | 1 | 11369 | 6608 | 6352 | 11735 | 10824 | 11040 | 200 | 7 | 2 | 2155 | 9 | 300 | 350 | 110 |  | Открытая | 0,08 | 10:45:00 | 1544 | 10:45:00 | 1547 | 10:56:53 | 0.1984 | 0.2002 | 1.019 | 0.0026 | 0.0124 | 0.0409 | 0.017 | 0.0312 | 0.0009 | 0.0026 | 0.0004 |  | 0.0012 | 0.0032 | 0.004 | 0.0011 | 0.0072 |  |  | 0.0027 |  | 0.0002 | 0.0027 | 0.381 |  | RHI DELTEK D99 |  | RHI JUSTAL DS1015
567 | 12004531 | 28.06.2020 | 163,944 | Арм500 | ГОСТ 34028-2016 | 2 | 180x180 | Открытая |  | 164,344 | 1,8 | 0,4 | 163.944 |  |  |  | 11 | 1565 | 1 | 11396 | 6636 | 6379 | 11762 | 10851 | 11068 | 200 | 7 | 2 | 2155 | 9 | 300 | 380 | 110 |  | Открытая | 0,01 | 11:30:00 | 1539 | 11:30:00 | 1536 | 11:43:24 | 0.1949 | 0.1837 | 1.005 | 0.0051 | 0.0183 | 0.0392 | 0.0167 | 0.035 | 0.001 | 0.0022 | 0.0004 |  | 0.0011 | 0.0034 | 0.0039 | 0.0008 | 0.0069 |  |  | 0.0024 |  | 0.0001 | 0.0028 | 0.375 |  | RHI DELTEK D99 |  | RHI JUSTAL DS1015
580 | 12004544 | 28.06.2020 | 166,98 | Арм500 | ГОСТ 34028-2016 | 15 | 180x180 | Открытая |  | 167,38 | 1,8 | 0,4 | 166.98 |  |  |  | 10 | 1563 | 1 | 11748 | 6988 | 6722 | 12111 | 11206 | 11420 | 200 | 13 | 2 | 2155 | 9 | 320 | 380 | 110 |  | Открытая | 0,01 | 20:31:00 | 1538 | 20:31:00 | 1537 | 20:39:25 | 0.1875 | 0.1524 | 0.5109 | 0.0068 | 0.0196 | 0.0535 | 0.0249 | 0.0462 | 0.0007 | 0.0031 | 0.0003 |  | 0.0007 | 0.0014 | 0.003 | 0.0013 | 0.0059 |  |  | 0.002 |  | 0.0002 | 0.0018 | 0.289 |  | RHI DELTEK D99 |  | RHI JUSTAL DS1015
581 | 12004545 | 28.06.2020 | 163,944 | Арм500 | ГОСТ 34028-2016 | 16 | 180x180 | Открытая |  | 164,344 | 1,8 | 0,4 | 163.944 |  |  |  | 3 | 1562 | 1 | 11776 | 7015 | 6750 | 12139 | 11234 | 11447 | 200 | 13 | 2 | 2155 | 9 | 320 | 380 | 110 |  | Открытая | 0,02 | 21:12:00 | 1539 | 21:12:00 | 1538 | 21:22:16 | 0.2012 | 0.1518 | 0.5216 | 0.0031 | 0.0138 | 0.0489 | 0.0213 | 0.0408 | 0.0008 | 0.003 | 0.0002 |  | 0.0007 | 0.0012 | 0.0025 | 0.0009 | 0.0067 |  |  | 0.002 |  | 0.0003 | 0.0008 | 0.303 |  | RHI DELTEK D99 |  | RHI JUSTAL DS1015
582 | 12004546 | 28.06.2020 | 160,908 | Арм500 | ГОСТ 34028-2016 | 17 | 180x180 | Открытая |  | 161,308 | 1,8 | 0,4 | 160.908 |  |  |  | 11 | 1563 | 1 | 11800 | 7042 | 6777 | 12166 | 11261 | 11474 | 200 | 13 | 2 | 2155 | 9 | 320 | 380 | 110 |  | Открытая | 0,02 | 21:52:00 | 1540 | 21:52:00 | 1539 | 21:58:18 | 0.1994 | 0.1577 | 0.5031 | 0.0034 | 0.023 | 0.0485 | 0.0198 | 0.042 | 0.0008 | 0.0026 | 0.0002 |  | 0.0007 | 0.0016 | 0.0025 | 0.0014 | 0.0062 |  |  | 0.0021 |  | 0.0001 | 0.0024 | 0.298 |  | RHI DELTEK D99 |  | RHI JUSTAL DS1015
583 | 12004547 | 28.06.2020 | 160,908 | Арм500 | ГОСТ 34028-2016 | 18 | 180x180 | Открытая |  | 161,308 | 1,8 | 0,4 | 160.908 |  |  |  | 9 | 1562 | 1 | 11827 | 7069 | 6801 | 12193 | 11288 | 11502 | 200 | 13 | 2 | 2155 | 9 | 320 | 380 | 110 |  | Открытая | 0,02 | 22:34:00 | 1543 | 22:34:00 | 1542 | 22:41:48 | 0.1877 | 0.1624 | 0.5119 | 0.0031 | 0.0258 | 0.0471 | 0.0378 | 0.0394 | 0.0009 | 0.0028 | 0.0001 |  | 0.0007 | 0.0014 | 0.0038 | 0.001 | 0.0053 |  |  | 0.002 |  | 0.0001 | 0.0013 | 0.288 |  | RHI DELTEK D99 |  | RHI JUSTAL DS1015
584 | 12004548 | 28.06.2020 | 160,908 | Арм500 | ГОСТ 34028-2016 | 19 | 180x180 | Открытая |  | 161,308 | 1,8 | 0,4 | 160.908 |  |  |  | 6 | 1563 | 1 | 11854 | 7097 | 6825 | 12220 | 11316 | 11529 | 200 | 13 | 2 | 2155 | 9 | 320 | 380 | 110 |  | Открытая | 0,02 | 23:14:00 | 1539 | 23:14:00 | 1539 | 23:21:53 | 0.191 | 0.1617 | 0.5158 | 0.0038 | 0.0168 | 0.0463 | 0.0268 | 0.0481 | 0.0009 | 0.0049 | 0.0002 |  | 0.0007 | 0.0015 | 0.0026 | 0.0012 | 0.0062 |  |  | 0.0022 |  | 0.0002 | 0.002 | 0.292 |  | RHI DELTEK D99 |  | RHI JUSTAL DS1015
597 | 12004561 | 29.06.2020 | 170,016 | Арм500 | ГОСТ 34028-2016 | 32 | 180x180 | Открытая |  | 170,416 | 1,8 | 0,4 | 170.016 |  |  |  | 6 | 1570 | 1 | 12206 | 7455 | 7181 | 12572 | 11668 | 11878 | 200 | 13 | 2 | 2150 | 9 | 310 | 350 | 110 |  | Открытая | 0,01 | 8:27:00 | 1544 | 8:27:00 | 1541 | 8:39:21 | 0.1799 | 0.1554 | 0.529 | 0.0133 | 0.0248 | 0.0443 | 0.022 | 0.0346 | 0.0007 | 0.0023 | 0.0002 |  | 0.0006 | 0.0022 | 0.0027 | 0.0015 | 0.006 |  |  | 0.0024 |  | 0.0001 | 0.0024 | 0.282 |  | RHI DELTEK D99 |  | RHI JUSTAL DS1015
598 | 12004562 | 29.06.2020 | 163,944 | Арм500 | ГОСТ 34028-2016 | 33 | 180x180 | Открытая |  | 164,344 | 1,8 | 0,4 | 163.944 |  |  |  | 3 | 1569 | 1 | 12233 | 7482 | 7208 | 12603 | 11692 | 11905 | 200 | 13 | 2 | 2150 | 9 | 310 | 350 | 110 |  | Открытая | 0,01 | 9:12:00 | 1545 | 9:12:00 | 1542 | 9:27:01 | 0.1959 | 0.1478 | 0.5403 | 0.0087 | 0.0168 | 0.0407 | 0.0213 | 0.0453 | 0.0007 | 0.0024 | 0.0002 |  | 0.0006 | 0.0013 | 0.0024 | 0.001 | 0.0057 |  |  | 0.0022 |  | 0.0002 | 0.0018 | 0.299 |  | RHI DELTEK D99 |  | RHI JUSTAL DS1015
544 | 12004508 | 27.06.2020 | 145,728 | Арм500 | ГОСТ 34028-2016 | 9 | 180x180 | Открытая |  | 146,128 | 1,8 | 0,4 | 145.728 |  |  |  | 4 | 1562 | 7 | 10741 | 5962 | 5888 | 11107 | 10211 | 10391 | 200 | 13 | 2 | 2155 | 9 | 300 | 350 | 110 |  | Открытая | 0,04 | 17:34:00 | 1535 | 17:34:00 | 1534 | 17:42:16 | 0.1926 | 0.2104 | 1.0178 | 0.0031 | 0.0091 | 0.0399 | 0.0252 | 0.047 | 0.0012 | 0.0034 | 0.0004 |  | 0.0009 | 0.0025 | 0.0028 | 0.0016 | 0.0078 |  |  | 0.0027 |  | 0.0001 | 0.0037 | 0.376 |  | RHI DELTEK D99 |  | RHI JUSTAL DS1015 |  | Затягивание металлопровода пром.ковша на 0,2м/мин.
546 | 12004510 | 27.06.2020 | 166,98 | Арм500 | ГОСТ 34028-2016 | 11 | 180x180 | Открытая |  | 167,38 | 1,8 | 0,4 | 166.98 |  |  |  | 3 | 1565 | 7 | 10795 | 6016 | 5942 | 11161 | 10265 | 10449 | 200 | 13 | 2 | 2155 | 9 | 300 | 350 | 110 |  | Открытая | 0,01 | 18:55:00 | 1538 | 18:55:00 | 1540 | 19:09:25 | 0.1962 | 0.1775 | 1.0141 | 0.0046 | 0.0224 | 0.0601 | 0.0301 | 0.0318 | 0.0008 | 0.0038 | 0.0004 |  | 0.0008 | 0.0031 | 0.0021 | 0.001 | 0.0061 |  |  | 0.0027 |  | 0.0001 | 0.0038 | 0.383 |  | RHI DELTEK D99 |  | RHI JUSTAL DS1015 |  | Затягивание металлопровода пром.ковша на 0,2м/мин.
548 | 12004512 | 27.06.2020 | 163,944 | Арм500 | ГОСТ 34028-2016 | 13 | 180x180 | Открытая |  | 164,344 | 1,8 | 0,4 | 163.944 |  |  |  | 6 | 1565 | 7 | 10850 | 6071 | 5994 | 11216 | 10320 | 10503 | 200 | 7 | 2 | 2155 | 9 | 300 | 350 | 110 |  | Открытая | 0,01 | 20:20:00 | 1541 | 20:20:00 | 1540 | 20:31:15 | 0.192 | 0.1913 | 1.0185 | 0.0074 | 0.0162 | 0.051 | 0.0227 | 0.0385 | 0.0011 | 0.0034 | 0.0004 |  | 0.0009 | 0.0029 | 0.0023 | 0.0013 | 0.0062 |  |  | 0.0027 |  | 0.0001 | 0.0017 | 0.377 |  | RHI DELTEK D99 |  | RHI JUSTAL DS1015
559 | 12004523 | 28.06.2020 | 170,016 | Арм500 | ГОСТ 34028-2016 | 24 | 180x180 | Открытая |  | 170,566 | 1,8 | 0,4 | 170.166 |  |  |  | 6 | 1573 | 7 | 11172 | 6411 | 6155 | 11544 | 10642 | 10846 | 200 | 7 | 2 | 2155 | 9 | 300 | 350 | 110 |  | Открытая | 0,01 | 4:45:00 | 1542 | 4:45:00 | 1543 | 4:53:47 | 0.1927 | 0.1811 | 1.0209 | 0.0045 | 0.0238 | 0.0508 | 0.0222 | 0.0392 | 0.0008 | 0.0037 | 0.0005 |  | 0.001 | 0.0038 | 0.0032 | 0.0005 | 0.0069 |  |  | 0.0028 |  | 0.0001 | 0.0016 | 0.379 |  | RHI DELTEK D99 |  | RHI JUSTAL DS1015 |  | Запустили ручей №3.
561 | 12004525 | 28.06.2020 | 160,908 | Арм500 | ГОСТ 34028-2016 | 26 | 180x180 | Открытая |  | 161,308 | 1,8 | 0,4 | 160.908 |  |  |  | 3 | 1563 | 7 | 11226 | 6469 | 6209 | 11599 | 10694 | 10901 | 200 | 7 | 2 | 2155 | 9 | 300 | 350 | 110 |  | Открытая | 0,01 | 6:20:00 | 1543 | 6:20:00 | 1542 | 6:26:51 | 0.1994 | 0.1818 | 1.0238 | 0.0024 | 0.0117 | 0.0524 | 0.0232 | 0.0331 | 0.0013 | 0.0041 | 0.0005 |  | 0.001 | 0.0034 | 0.0043 | 0.0006 | 0.0066 |  |  | 0.0029 |  | 0.0001 | 0.0055 | 0.386 |  | RHI DELTEK D99 |  | RHI JUSTAL DS1015
563 | 12004527 | 28.06.2020 | 160,908 | Арм500 | ГОСТ 34028-2016 | 28 | 180x180 | Открытая |  | 161,308 | 1,8 | 0,4 | 160.908 |  |  |  | 9 | 1565 | 7 | 11284 | 6523 | 6264 | 11653 | 10745 | 10959 | 200 | 7 | 2 | 2155 | 9 | 300 | 350 | 110 |  | Открытая | 0,01 | 7:45:00 | 1543 | 7:45:00 | 1543 | 7:46:59 | 0.1942 | 0.2116 | 0.9998 | 0.003 | 0.0097 | 0.0463 | 0.0178 | 0.0404 | 0.001 | 0.0024 | 0.0004 |  | 0.001 | 0.0025 | 0.003 | 0.0007 | 0.0061 |  |  | 0.0028 |  | 0.0001 | 0.0023 | 0.375 |  | RHI DELTEK D99 |  | RHI JUSTAL DS1015
568 | 12004532 | 28.06.2020 | 160,908 | Арм500 | ГОСТ 34028-2016 | 3 | 180x180 | Открытая |  | 161,308 | 1,8 | 0,4 | 160.908 |  |  |  | 9 | 1563 | 1 | 11424 | 6663 | 6404 | 11790 | 10879 | 11095 | 200 | 7 | 2 | 2155 | 9 | 320 | 380 | 110 |  | Открытая | 0,01 | 12:10:00 | 1536 | 12:10:00 | 1534 | 12:30:30 | 0.1909 | 0.1691 | 0.9913 | 0.0075 | 0.0142 | 0.0496 | 0.0204 | 0.0387 | 0.001 | 0.0025 | 0.0003 |  | 0.0009 | 0.0024 | 0.0025 | 0.0009 | 0.0065 |  |  | 0.0024 |  | 0.0001 | 0.0013 | 0.371 |  | RHI DELTEK D99 |  | RHI JUSTAL DS1015
570 | 12004534 | 28.06.2020 | 163,944 | Арм500 | ГОСТ 34028-2016 | 5 | 180x180 | Открытая |  | 164,344 | 1,8 | 0,4 | 163.944 |  |  |  | 10 | 1565 | 1 | 11478 | 6718 | 6458 | 11844 | 10933 | 11150 | 200 | 7 | 2 | 2155 | 9 | 320 | 380 | 110 |  | Открытая | 0,01 | 13:35:00 | 1541 | 13:35:00 | 1538 | 13:50:39 | 0.1952 | 0.1833 | 1.0124 | 0.0097 | 0.0141 | 0.0478 | 0.023 | 0.0338 | 0.0014 | 0.0027 | 0.0004 |  | 0.0009 | 0.0027 | 0.0032 | 0.0012 | 0.0057 |  |  | 0.0025 |  | 0.0002 | 0.0021 | 0.378 |  | RHI DELTEK D99 |  | RHI JUSTAL DS1015
577 | 12004541 | 28.06.2020 | 154,836 | Арм500 | ГОСТ 34028-2016 | 12 | 180x180 | Открытая |  | 155,236 | 1,8 | 0,4 | 154.836 |  |  |  | 11 | 1564 | 1 | 11669 | 6906 | 6643 | 12029 | 11124 | 11341 | 200 | 7 | 2 | 2155 | 9 | 320 | 380 | 110 |  | Открытая | 0,03 | 18:30:00 | 1539 | 18:30:00 | 1540 | 18:42:27 | 0.1931 | 0.1464 | 0.5435 | 0.0035 | 0.0105 | 0.0373 | 0.0192 | 0.0356 | 0.0013 | 0.0022 | 0.0002 |  | 0.0007 | 0.0013 | 0.003 | 0.0009 | 0.0055 |  |  | 0.002 |  | 0.0001 | 0.0016 | 0.295 |  | RHI DELTEK D99 |  | RHI JUSTAL DS1015
624 | 12004588 | 30.06.2020 | 166,98 | Арм500 | ГОСТ 34028-2016 | 12 | 180x180 | Открытая |  | 167,38 | 1,8 | 0,4 | 166.98 |  |  |  | 6 | 1561 | 2 | 337 | 8201 | 7924 | 13319 | 334 | 12615 | 200 | 7 | 2 | 2155 | 9 | 320 | 380 | 110 |  | Открытая | 0,02 | 5:10:00 | 1537 | 5:10:00 | 1535 | 5:24:00 | 0.202 | 0.1979 | 1.2799 | 0.0074 | 0.025 | 0.0475 | 0.0239 | 0.037 | 0.0011 | 0.003 | 0.0004 |  | 0.0012 | 0.0038 | 0.0032 | 0.0008 | 0.0067 | [6 empty] | 0.43 |  | RHI DELTEK D99 |  | RHI JUSTAL DS1015
630 | 12004594 | 30.06.2020 | 160,908 | Арм500 | ГОСТ 34028-2016 | 18 | 180x180 | Открытая |  | 161,308 | 1,8 | 0,4 | 160.908 |  |  |  | 11 | 1557 | 2 | 510 | 8368 | 8067 | 13486 | 507 | 12782 | 200 | 7 | 2 | 2155 | 9 | 300 | 380 | 110 |  | Открытая | 0,01 | 9:25:00 | 1538 | 9:25:00 | 1538 | 9:29:50 | 0.1985 | 0.1811 | 1.3017 | 0.0052 | 0.0183 | 0.0692 | 0.0219 | 0.0326 | 0.001 | 0.0071 | 0.0004 |  | 0.0012 | 0.0036 | 0.003 | 0.0014 | 0.006 |  |  | 0.0036 |  | 0.0002 | 0.0019 | 0.435 |  | RHI DELTEK D99 |  | RHI JUSTAL DS1015
638 | 12004602 | 30.06.2020 | 170,016 | Арм500 | ГОСТ 34028-2016 | 26 | 180x180 | Открытая |  | 170,416 | 1,8 | 0,4 | 170.016 |  |  |  | 9 | 1557 | 2 | 738 | 8599 | 8249 | 13707 | 744 | 13009 | 200 | 7 | 2 | 2155 | 9 | 300 | 350 | 110 |  | Открытая | 0,01 | 15:06:00 | 1533 | 15:06:00 | 1533 | 15:11:25 | 0.2138 | 0.1994 | 1.3317 | 0.0111 | 0.0196 | 0.0627 | 0.0195 | 0.0422 | 0.0009 | 0.0031 | 0.0006 |  | 0.0012 | 0.0044 | 0.003 | 0.001 | 0.0048 |  |  | 0.0035 |  | 0.0001 | 0.0029 | 0.454 |  | RHI DELTEK D99 |  | RHI JUSTAL DS1015
640 | 12004604 | 30.06.2020 | 169,915 | Арм500 | ГОСТ 34028-2016 | 28 | 180x180 | Открытая |  | 170,765 | 1,8 | 0,4 | 170.365 |  |  |  | 11 | 1557 | 2 | 792 | 8656 | 8295 | 13765 | 799 | 13067 | 220 | 13 | 2 | 2155 | 9 | 310 | 380 | 120 |  | Открытая | 0,01 | 16:30:00 | 1537 | 16:30:00 | 1537 | 16:42:51 | 0.1952 | 0.1895 | 1.2981 | 0.0027 | 0.0403 | 0.0558 | 0.0181 | 0.0336 | 0.0009 | 0.0026 | 0.0004 |  | 0.0012 | 0.0043 | 0.0032 | 0.0007 | 0.0042 |  |  | 0.0032 |  | 0.0002 | 0.0026 | 0.428 |  | RHI DELTEK D99 |  | RHI JUSTAL DS1015 |  | 17:00 закрыли 5-й ручей, прорыв. Сбой в работе 1-го МГР
645 | 12004609 | 30.06.2020 | 166,98 | Арм500 | ГОСТ 34028-2016 | 33 | 180x180 | Открытая |  | 167,38 | 1,8 | 0,4 | 166.98 |  |  |  | 11 | 1561 | 2 | 959 | 8832 | 8434 | 13938 |  | 13237 | 200 | 13 | 2 | 2155 | 9 | 320 | 350 | 110 |  | Открытая | 0,01 | 20:45:00 | 1536 | 20:45:00 | 1535 | 20:59:57 | 0.2045 | 0.1816 | 1.3121 | 0.0037 | 0.0171 | 0.09 | 0.0224 | 0.0371 | 0.0014 | 0.0108 | 0.0005 |  | 0.0012 | 0.0043 | 0.0029 | 0.0009 | 0.0069 |  |  | 0.0033 |  | 0.0001 | 0.0024 | 0.448 |  | RHI DELTEK D99 |  | RHI JUSTAL DS1015 |  | Неисправность МГР №4, порезка НЛЗ ручным резаком
647 | 12004611 | 01.07.2020 | 162,816 | Арм500 | ГОСТ 34028-2016 | 1 | 180x180 | Открытая |  | 164,116 | 1,8 | 0,4 | 163.716 |  |  |  | 2 | 1575 | 4 | 1018 | 8894 | 28 | 25 | 28 | 28 | 200 | 13 | 2 | 2155 | 9 | 260 | 290 | 90 |  | Открытая | 0,07 | 0:10:00 | 1540 | 0:10:00 | 1535 | 0:12:21 | 0.1944 | 0.1965 | 1.317 | 0.0033 | 0.016 | 0.0602 | 0.0212 | 0.0379 | 0.0008 | 0.0031 | 0.0005 |  | 0.0012 | 0.0043 | 0.0029 | 0.0016 | 0.0063 |  |  | 0.0033 |  | 0.0002 | 0.0018 | 0.431 |  | RHI DELTEK D99 |  | RHI JUSTAL DS1015
649 | 12004613 | 01.07.2020 | 168,96 | Арм500 | ГОСТ 34028-2016 | 3 | 180x180 | Открытая |  | 169,36 | 1,8 | 0,4 | 168.96 |  |  |  | 6 | 1561 | 4 | 1070 | 8949 | 83 | 80 | 83 | 86 | 200 | 13 | 2 | 2155 | 9 | 320 | 350 | 110 |  | Открытая | 0,02 | 1:35:00 | 1534 | 1:35:00 | 1531 | 1:50:55 | 0.1888 | 0.1967 | 1.301 | 0.0022 | 0.0165 | 0.0697 | 0.0252 | 0.0388 | 0.0009 | 0.0031 | 0.0004 |  | 0.0012 | 0.0034 | 0.0033 | 0.0008 | 0.0065 |  |  | 0.0033 |  | 0.0001 | 0.0021 | 0.425 |  | RHI DELTEK D99 |  | RHI JUSTAL DS1015
599 | 12004563 | 29.06.2020 | 157,872 | Арм500 | ГОСТ 34028-2016 | 34 | 180x180 | Открытая |  | 158,272 | 1,8 | 0,4 | 157.872 |  |  |  | 11 | 1566 | 1 | 12257 | 7509 | 7235 | 12630 | 11716 | 11933 | 200 | 13 | 2 | 2150 | 9 | 310 | 350 | 110 |  | Открытая | 0,01 | 9:55:00 | 1545 | 9:55:00 | 1546 | 10:08:01 | 0.1944 | 0.1628 | 0.5326 | 0.0076 | 0.0212 | 0.0378 | 0.0204 | 0.0369 | 0.0009 | 0.0025 | 0.0002 |  | 0.0007 | 0.0018 | 0.0024 | 0.0008 | 0.0057 |  |  | 0.0022 |  | 0.0001 | 0.0017 | 0.295 |  | RHI DELTEK D99 |  | RHI JUSTAL DS1015
600 | 12004564 | 29.06.2020 | 166,98 | Арм500 | ГОСТ 34028-2016 | 35 | 180x180 | Открытая |  | 167,38 | 1,8 | 0,4 | 166.98 |  |  |  | 9 | 1563 | 1 | 12285 | 7537 | 7266 | 12657 | 11753 | 11960 | 200 | 13 | 2 | 2150 | 9 | 310 | 350 | 110 |  | Открытая | 0,01 | 10:40:00 | 1543 | 10:40:00 | 1541 | 10:54:16 | 0.1894 | 0.1395 | 0.518 | 0.0049 | 0.0197 | 0.0415 | 0.0205 | 0.0412 | 0.001 | 0.0024 | 0.0002 |  | 0.0006 | 0.0017 | 0.0024 | 0.0008 | 0.0063 |  |  | 0.0021 |  | 0.0001 | 0.0034 | 0.289 |  | RHI DELTEK D99 |  | RHI JUSTAL DS1015
614 | 12004578 | 29.06.2020 | 157,872 | Арм500 | ГОСТ 34028-2016 | 2 | 180x180 | Открытая |  | 158,272 | 1,8 | 0,4 | 157.872 |  |  |  | 11 | 1565 | 2 | 55 | 7922 | 7651 | 13043 | 49 | 12342 | 200 | 7 | 2 | 2155 | 9 | 320 | 380 | 110 |  | Открытая | 0,01 | 21:55:00 | 1545 | 21:55:00 | 1542 | 22:11:56 | 0.1852 | 0.1824 | 0.5083 | 0.0069 | 0.0165 | 0.0478 | 0.0219 | 0.0399 | 0.0008 | 0.0028 | 0.0003 |  | 0.0008 | 0.002 | 0.0026 | 0.0011 | 0.0069 |  |  | 0.0022 |  | 0.0001 | 0.0014 | 0.285 |  | RHI DELTEK D99 |  | RHI JUSTAL DS1015
615 | 12004579 | 29.06.2020 | 166,98 | Арм500 | ГОСТ 34028-2016 | 3 | 180x180 | Открытая |  | 167,38 | 1,8 | 0,4 | 166.98 |  |  |  | 2 | 1566 | 2 | 82 | 7949 | 7678 | 13070 | 79 | 12369 | 200 | 7 | 2 | 2155 | 9 | 320 | 380 | 110 |  | Открытая | 0,01 | 22:40:00 | 1541 | 22:40:00 | 1541 | 22:53:17 | 0.1829 | 0.1535 | 0.5096 | 0.0074 | 0.0184 | 0.0484 | 0.0208 | 0.0359 | 0.0007 | 0.0027 | 0.0002 |  | 0.0008 | 0.0019 | 0.0026 | 0.0009 | 0.0066 |  |  | 0.0021 |  | 0.0001 | 0.0031 | 0.282 |  | RHI DELTEK D99 |  | RHI JUSTAL DS1015
616 | 12004580 | 29.06.2020 | 169,927 | Арм500 | ГОСТ 34028-2016 | 4 | 180x180 | Открытая |  | 170,327 | 1,8 | 0,4 | 169.927 |  |  |  | 3 | 1565 | 2 | 109 | 7979 | 7708 | 13097 | 106 | 12396 | 200 | 7 | 2 | 2155 | 9 | 320 | 350 | 110 |  | Открытая | 0,01 | 23:20:00 | 1537 | 23:20:00 | 1534 | 23:36:51 | 0.1866 | 0.139 | 0.4943 | 0.0051 | 0.0133 | 0.046 | 0.0198 | 0.0366 | 0.0006 | 0.0026 | 0.0002 |  | 0.0007 | 0.0016 | 0.0024 | 0.0002 | 0.0056 |  |  | 0.0021 |  | 0.0001 | 0.0013 | 0.283 |  | RHI DELTEK D99 |  | RHI JUSTAL DS1015 |  | Затягивание металлопровода пром.ковша на 0,3м/мин. сбой 3 мгр ручной рез
626 | 12004590 | 30.06.2020 | 163,944 | Арм500 | ГОСТ 34028-2016 | 14 | 180x180 | Открытая |  | 164,344 | 1,8 | 0,4 | 163.944 |  |  |  | 3 | 1558 | 2 | 395 | 8255 | 7978 | 13373 | 389 | 12669 | 200 | 7 | 2 | 2155 | 9 | 320 | 380 | 110 |  | Открытая | 0,01 | 6:35:00 | 1537 | 6:35:00 | 1537 | 6:45:00 | 0.1856 | 0.1842 | 1.3259 | 0.0105 | 0.0149 | 0.0775 | 0.0243 | 0.0343 | 0.0013 | 0.013 | 0.0005 |  | 0.0012 | 0.0039 | 0.0027 | 0.001 | 0.0076 | [6 empty] | 0.429 |  | RHI DELTEK D99 |  | RHI JUSTAL DS1015
627 | 12004591 | 30.06.2020 | 163,944 | Арм500 | ГОСТ 34028-2016 | 15 | 180x180 | Открытая |  | 164,344 | 1,8 | 0,4 | 163.944 |  |  |  | 2 | 1558 | 2 | 422 | 8286 | 8000 | 13401 | 419 | 12697 | 200 | 7 | 2 | 2155 | 9 | 300 | 380 | 110 |  | Открытая | 0,01 | 7:15:00 | 1538 | 7:15:00 | 1537 | 7:49:09 | 0.2048 | 0.2493 | 1.4203 | 0.0082 | 0.0154 | 0.084 | 0.0209 | 0.0405 | 0.0011 | 0.0118 | 0.0005 |  | 0.0018 | 0.004 | 0.0036 | 0.0009 | 0.0053 |  |  | 0.0035 |  | 0.0002 | 0.0011 | 0.466 |  | RHI DELTEK D99 |  | RHI JUSTAL DS1015
628 | 12004592 | 30.06.2020 | 173,052 | Арм500 | ГОСТ 34028-2016 | 16 | 180x180 | Открытая |  | 173,452 | 1,8 | 0,4 | 173.052 |  |  |  | 4 | 1559 | 2 | 452 | 8313 | 8024 | 13431 | 449 | 12727 | 200 | 7 | 2 | 2155 | 9 | 300 | 380 | 110 |  | Открытая | 0,01 | 7:55:00 | 1534 | 7:55:00 | 1534 | 8:05:52 | 0.2102 | 0.1954 | 1.3864 | 0.0106 | 0.0161 | 0.0591 | 0.0205 | 0.0319 | 0.0009 | 0.0074 | 0.0005 |  | 0.0014 | 0.0042 | 0.0031 | 0.0013 | 0.0053 |  |  | 0.0035 |  | 0.0001 | 0.0018 | 0.459 |  | RHI DELTEK D99 |  | RHI JUSTAL DS1015
629 | 12004593 | 30.06.2020 | 160,908 | Арм500 | ГОСТ 34028-2016 | 17 | 180x180 | Открытая |  | 161,308 | 1,8 | 0,4 | 160.908 |  |  |  | 6 | 1558 | 2 | 483 | 8340 | 8045 | 13458 | 477 | 12754 | 200 | 7 | 2 | 2155 | 9 | 300 | 380 | 110 |  | Открытая |  | 8:40:00 | 1535 | 8:40:00 | 1534 | 9:07:17 | 0.1932 | 0.2 | 1.336 | 0.0067 | 0.0149 | 0.0662 | 0.02 | 0.0333 | 0.0012 | 0.0078 | 0.0004 |  | 0.0014 | 0.0038 | 0.0032 | 0.0012 | 0.0069 |  |  | 0.0035 |  | 0.0001 | 0.001 | 0.435 |  | RHI DELTEK D99 |  | RHI JUSTAL DS1015
579 | 12004543 | 28.06.2020 | 157,872 | Арм500 | ГОСТ 34028-2016 | 14 | 180x180 | Открытая |  | 158,272 | 1,8 | 0,4 | 157.872 |  |  |  |  | 1561 | 1 | 11721 | 6960 | 6695 | 12084 | 11176 | 11392 | 200 | 13 | 2 | 2155 | 9 | 320 | 380 | 110 |  | Открытая | 0,01 | 19:49:00 | 1540 | 19:49:00 | 1538 | 19:57:40 | 0.1876 | 0.1336 | 0.5031 | 0.0034 | 0.0131 | 0.054 | 0.0257 | 0.0421 | 0.0006 | 0.0043 | 0.0003 |  | 0.0006 | 0.001 | 0.0024 | 0.001 | 0.007 |  |  | 0.0019 |  | 0.0002 | 0.0008 | 0.288 |  | RHI DELTEK D99 |  | RHI JUSTAL DS1015
586 | 12004550 | 29.06.2020 | 170,016 | Арм500 | ГОСТ 34028-2016 | 21 | 180x180 | Открытая |  | 170,416 | 1,8 | 0,4 | 170.016 |  |  |  | 11 | 1608 | 1 | 11905 | 7151 | 6880 | 12275 | 11370 | 11584 | 200 | 13 | 2 | 2155 | 9 | 320 | 380 | 120 |  | Открытая | 0,02 | 0:36:00 | 1542 | 0:36:00 | 1542 | 1:23:59 | 0.18 | 0.1542 | 0.4993 | 0.0073 | 0.0179 | 0.0431 | 0.0208 | 0.04 | 0.0008 | 0.0026 | 0.0002 |  | 0.0007 | 0.0018 | 0.0025 | 0.001 | 0.0058 |  |  | 0.0021 |  | 0.0001 | 0.0038 | 0.277 |  | RHI DELTEK D99 |  | RHI JUSTAL DS1015
588 | 12004552 | 29.06.2020 | 170,016 | Арм500 | ГОСТ 34028-2016 | 23 | 180x180 | Открытая |  | 170,416 | 1,8 | 0,4 | 170.016 |  |  |  | 6 | 1562 | 1 | 11963 | 7206 | 6932 | 12330 | 11425 | 11638 | 200 | 13 | 2 | 2155 | 9 | 320 | 380 | 110 |  | Открытая | 0,01 | 1:58:00 | 1539 | 1:58:00 | 1537 | 2:05:15 | 0.2081 | 0.1586 | 0.5167 | 0.0071 | 0.0248 | 0.0385 | 0.0186 | 0.0342 | 0.0007 | 0.0023 | 0.0001 |  | 0.0007 | 0.0014 | 0.0027 | 0.0009 | 0.0066 |  |  | 0.002 |  | 0.0001 | 0.0014 | 0.306 |  | RHI DELTEK D99 |  | RHI JUSTAL DS1015
593 | 12004557 | 29.06.2020 | 163,944 | Арм500 | ГОСТ 34028-2016 | 28 | 180x180 | Открытая |  | 164,344 | 1,8 | 0,4 | 163.944 |  |  |  | 6 | 1566 | 1 | 12096 | 7346 | 7068 | 12463 | 11558 | 11772 | 200 | 13 | 2 | 2155 | 9 | 310 | 350 | 110 |  | Открытая | 0,02 | 5:30:00 | 1537 | 5:30:00 | 1536 | 5:39:35 | 0.1813 | 0.1467 | 0.5151 | 0.0106 | 0.011 | 0.0473 | 0.0284 | 0.0381 | 0.0009 | 0.0032 | 0.0002 |  | 0.0006 | 0.0014 | 0.0023 | 0.001 | 0.0065 |  |  | 0.0021 |  | 0.0001 | 0.0029 | 0.282 |  | RHI DELTEK D99 |  | RHI JUSTAL DS1015
595 | 12004559 | 29.06.2020 | 163,944 | Арм500 | ГОСТ 34028-2016 | 30 | 180x180 | Открытая |  | 164,344 | 1,8 | 0,4 | 163.944 |  |  |  | 11 | 1568 | 1 | 12151 | 7400 | 7123 | 12518 | 11613 | 11826 | 13 | 200 | 2 | 2150 | 9 | 310 | 350 | 110 |  | Открытая | 0,01 | 6:59:00 | 1543 | 6:59:00 | 1543 | 7:14:50 | 0.1838 | 0.1521 | 0.4991 | 0.0134 | 0.0136 | 0.0417 | 0.0208 | 0.0355 | 0.0011 | 0.0029 | 0.0002 |  | 0.0006 | 0.0016 | 0.0027 | 0.0009 | 0.0053 |  |  | 0.002 |  | 0.0001 | 0.0025 | 0.28 |  | RHI DELTEK D99 |  | RHI JUSTAL DS1015
602 | 12004566 | 29.06.2020 | 163,944 | Арм500 | ГОСТ 34028-2016 | 37 | 180x180 | Открытая |  | 164,344 | 1,8 | 0,4 | 163.944 |  |  |  | 3 | 1560 | 1 | 12342 | 7594 | 7320 | 12712 | 11792 | 12018 | 200 | 13 | 2 | 2150 | 9 | 310 | 350 | 110 |  | Открытая | 0,01 | 12:09:00 | 1540 | 12:09:00 | 1539 | 12:24:54 | 0.1916 | 0.147 | 0.5158 | 0.0061 | 0.0195 | 0.0367 | 0.0198 | 0.0343 | 0.0007 | 0.0025 | 0.0002 |  | 0.0007 | 0.0018 | 0.0023 | 0.0014 | 0.0056 |  |  | 0.0021 |  | 0.0001 | 0.0028 | 0.289 |  | RHI DELTEK D99 |  | RHI JUSTAL DS1015
604 | 12004568 | 29.06.2020 | 163,944 | Арм500 | ГОСТ 34028-2016 | 39 | 180x180 | Открытая |  | 164,344 | 1,8 | 0,4 | 163.944 |  |  |  | 9 | 1559 | 1 | 12400 | 7649 | 7378 | 12770 | 11841 | 12072 | 200 | 13 | 2 | 2150 | 9 | 310 | 350 | 110 |  | Открытая | 0,02 | 13:36:00 | 1541 | 13:36:00 | 1540 | 13:56:39 | 0.1885 | 0.1485 | 0.5231 | 0.0059 | 0.0188 | 0.0435 | 0.021 | 0.0446 | 0.0008 | 0.0026 | 0.0003 |  | 0.0007 | 0.0021 | 0.0024 | 0.0009 | 0.0061 |  |  | 0.0022 |  | 0.0001 | 0.0021 | 0.29 |  | RHI DELTEK D99 |  | RHI JUSTAL DS1015
611 | 12004575 | 29.06.2020 | 163,944 | Арм500 | ГОСТ 34028-2016 | 46 | 180x180 | Открытая |  | 164,344 | 1,8 | 0,4 | 163.944 |  |  |  | 2 | 1564 | 1 | 12588 | 7840 | 7572 | 12964 | 12008 | 12260 | 200 | 13 | 2 | 2155 | 9 | 310 | 350 | 110 |  | Открытая | 0,01 | 18:41:00 | 1540 | 18:41:00 | 1542 | 18:54:00 | 0.1883 | 0.155 | 0.5317 | 0.0059 | 0.0149 | 0.0404 | 0.0211 | 0.0397 | 0.0007 | 0.0022 | 0.0002 |  | 0.0007 | 0.0019 | 0.0023 | 0.0009 | 0.0052 |  |  | 0.0007 | 0.0007 |  | 0.0007 | 0.29 |  | RHI DELTEK D99 |  | RHI JUSTAL DS1015
613 | 12004577 | 29.06.2020 | 157,872 | Арм500 | ГОСТ 34028-2016 | 1 | 180x180 | Открытая |  | 159,182 | 1,8 | 0,4 | 158.782 |  |  |  | 4 | 1575 | 2 | 27 | 7894 | 7626 | 13018 | 21 | 12314 | 200 | 7 | 2 | 2155 | 9 | 320 | 350 | 110 |  | Открытая | 0,08 | 21:15:00 | 1540 | 21:15:00 | 1548 | 21:30:27 | 0.1893 | 0.1575 | 0.5283 | 0.0038 | 0.0124 | 0.0389 | 0.0206 | 0.0393 | 0.0008 | 0.0025 | 0.0002 |  | 0.0008 | 0.0017 | 0.0024 | 0.0008 | 0.0066 |  |  | 0.0023 |  | 0.0001 | 0.0015 | 0.29 |  | RHI DELTEK D99 |  | RHI JUSTAL DS1015
641 | 12004605 | 30.06.2020 | 163,944 | Арм500 | ГОСТ 34028-2016 | 29 | 180x180 | Открытая |  | 164,344 | 1,8 | 0,4 | 163.944 |  |  |  | 4 | 1565 | 2 | 829 | 8690 | 8322 | 13798 |  | 13100 | 200 | 13 | 2 | 2155 | 9 | 320 | 380 | 110 |  | Открытая | 0,01 | 17:13:00 | 1529 | 17:13:00 | 1527 | 17:37:38 | 0.2022 | 0.1986 | 1.3246 | 0.0055 | 0.0176 | 0.0518 | 0.0254 | 0.033 | 0.0008 | 0.0034 | 0.0005 |  | 0.0013 | 0.0044 | 0.0043 | 0.0011 | 0.0061 |  |  | 0.0031 |  | 0.0001 | 0.0016 | 0.439 |  | RHI DELTEK D99 |  | RHI JUSTAL DS1015
642 | 12004606 | 30.06.2020 | 163,944 | Арм500 | ГОСТ 34028-2016 | 30 | 180x180 | Открытая |  | 164,344 | 1,8 | 0,4 | 163.944 |  |  |  | 2 | 1575 | 2 | 862 | 8723 | 8349 | 13835 |  | 13134 | 200 | 13 | 2 | 2155 | 9 | 320 | 350 | 110 |  | Открытая | 0,01 | 18:10:00 | 1537 | 18:10:00 | 1536 | 18:11:17 | 0.196 | 0.1976 | 1.3044 | 0.0049 | 0.0263 | 0.0571 | 0.0211 | 0.034 | 0.001 | 0.0032 | 0.0005 |  | 0.0013 | 0.0045 | 0.0028 | 0.001 | 0.0056 |  |  | 0.0032 |  | 0.0001 | 0.002 | 0.43 |  | RHI DELTEK D99 |  | RHI JUSTAL DS1015
643 | 12004607 | 30.06.2020 | 163,944 | Арм500 | ГОСТ 34028-2016 | 31 | 180x180 | Открытая |  | 164,344 | 1,8 | 0,4 | 163.944 |  |  |  | 3 | 1561 | 2 | 896 | 8759 | 8377 | 13868 |  | 13167 | 200 | 13 | 2 | 2155 | 9 | 320 | 350 | 110 |  | Открытая | 0,01 | 19:00:00 | 1537 | 19:00:00 | 1536 | 19:01:32 | 0.1935 | 0.1857 | 1.2975 | 0.0059 | 0.0296 | 0.0563 | 0.0186 | 0.0336 | 0.0009 | 0.0029 | 0.0005 |  | 0.0012 | 0.0047 | 0.0027 | 0.0011 | 0.0051 |  |  | 0.0032 |  | 0.0001 | 0.0017 | 0.426 |  | RHI DELTEK D99 |  | RHI JUSTAL DS1015
644 | 12004608 | 30.06.2020 | 166,98 | Арм500 | ГОСТ 34028-2016 | 32 | 180x180 | Открытая |  | 167,38 | 1,8 | 0,4 | 166.98 |  |  |  | 6 | 1560 | 2 | 929 | 8796 | 8404 | 13901 |  | 13204 | 200 | 13 | 2 | 2155 | 9 | 320 | 350 | 110 |  | Открытая | 0,01 | 19:50:00 | 1536 | 19:50:00 | 1537 | 20:03:49 | 0.1907 | 0.1886 | 1.2996 | 0.0035 | 0.019 | 0.0795 | 0.0224 | 0.0354 | 0.0009 | 0.0072 | 0.0005 |  | 0.0012 | 0.004 | 0.003 | 0.0014 | 0.0054 |  |  | 0.0033 |  | 0.0001 | 0.0031 | 0.429 |  | RHI DELTEK D99 |  | RHI JUSTAL DS1015
623 | 12004587 | 30.06.2020 | 166,98 | Арм500 | ГОСТ 34028-2016 | 11 | 180x180 | Открытая |  | 167,38 | 1,8 | 0,4 | 166.98 |  |  |  | 4 | 1558 | 2 | 310 | 8174 | 7897 | 13291 | 304 | 12587 | 200 | 7 | 2 | 2155 | 9 | 320 | 380 | 110 |  | Открытая | 0,01 | 4:30:00 | 1533 | 4:30:00 | 1534 | 4:47:00 | 0.1943 | 0.2041 | 1.3178 | 0.0068 | 0.0167 | 0.0492 | 0.0217 | 0.035 | 0.0009 | 0.003 | 0.0005 |  | 0.0012 | 0.004 | 0.0036 | 0.001 | 0.0066 | [6 empty] | 0.429 |  | RHI DELTEK D99 |  | RHI JUSTAL DS1015
625 | 12004589 | 30.06.2020 | 166,98 | Арм500 | ГОСТ 34028-2016 | 13 | 180x180 | Открытая |  | 167,38 | 1,8 | 0,4 | 166.98 |  |  |  | 11 | 1560 | 2 | 367 | 8228 | 7951 | 13346 | 361 | 12642 | 200 | 7 | 2 | 2155 | 9 | 320 | 380 | 110 |  | Открытая | 0,01 | 5:55:00 | 1540 | 5:55:00 | 1539 | 6:16:00 | 0.2151 | 0.1826 | 1.3697 | 0.0088 | 0.0162 | 0.0409 | 0.0214 | 0.0396 | 0.0009 | 0.0023 | 0.0005 |  | 0.0012 | 0.0041 | 0.0032 | 0.0007 | 0.0066 | [6 empty] | 0.457 |  | RHI DELTEK D99 |  | RHI JUSTAL DS1015
631 | 12004595 | 30.06.2020 | 166,98 | Арм500 | ГОСТ 34028-2016 | 19 | 180x180 | Открытая |  | 167,38 | 1,8 | 0,4 | 166.98 |  |  |  | 3 | 1557 | 2 | 540 | 8398 | 8091 | 13513 | 534 | 12809 | 200 | 7 | 2 | 2155 | 9 | 300 | 380 | 110 |  | Открытая | 0,01 | 10:05:00 | 1536 | 10:05:00 | 1534 | 10:08:15 | 0.1909 | 0.1819 | 1.2979 | 0.0069 | 0.0193 | 0.065 | 0.0207 | 0.038 | 0.0009 | 0.0052 | 0.0005 |  | 0.0012 | 0.004 | 0.0028 | 0.0013 | 0.0055 |  |  | 0.0034 |  | 0.0002 | 0.0018 | 0.426 |  | RHI DELTEK D99 |  | RHI JUSTAL DS1015
632 | 12004596 | 30.06.2020 | 163,944 | Арм500 | ГОСТ 34028-2016 | 20 | 180x180 | Открытая |  | 164,344 | 1,8 | 0,4 | 163.944 |  |  |  | 2 | 1556 | 2 | 568 | 8425 | 8112 | 13540 | 565 | 12809 | 200 | 7 | 2 | 2155 | 9 | 300 | 380 | 110 |  | Открытая | 0,01 | 10:48:00 | 1536 | 10:48:00 | 1535 | 10:54:13 | 0.2018 | 0.2061 | 1.3136 | 0.006 | 0.0164 | 0.0585 | 0.0214 | 0.0497 | 0.0008 | 0.0036 | 0.0005 |  | 0.0014 | 0.0038 | 0.0032 | 0.0009 | 0.0054 |  |  | 0.0034 |  | 0.0001 | 0.0017 | 0.439 |  | RHI DELTEK D99 |  | RHI JUSTAL DS1015
637 | 12004601 | 30.06.2020 | 160,908 | Арм500 | ГОСТ 34028-2016 | 25 | 180x180 | Открытая |  | 161,308 | 1,8 | 0,4 | 160.908 |  |  |  | 2 | 1556 | 2 | 710 | 8568 | 8225 | 13680 | 714 | 12979 | 200 | 7 | 2 | 2155 | 9 | 300 | 350 | 110 |  | Открытая | 0,01 | 14:24:00 | 1535 | 14:24:00 | 1535 | 14:29:05 | 0.1939 | 0.1922 | 1.3378 | 0.0103 | 0.0182 | 0.0599 | 0.0215 | 0.043 | 0.0007 | 0.0029 | 0.0005 |  | 0.0012 | 0.0047 | 0.0042 | 0.001 | 0.0053 |  |  | 0.0034 |  | 0.0001 | 0.0011 | 0.435 |  | RHI DELTEK D99 |  | RHI JUSTAL DS1015
639 | 12004603 | 30.06.2020 | 157,872 | Арм500 | ГОСТ 34028-2016 | 27 | 180x180 | Открытая |  | 158,272 | 1,8 | 0,4 | 157.872 |  |  |  | 6 | 1557 | 2 | 765 | 8626 | 8270 | 13734 | 771 | 13037 | 200 | 7 | 2 | 2155 | 9 | 300 | 350 | 110 |  | Открытая | 0,01 | 15:48:00 | 1535 | 15:48:00 | 1534 | 15:53:18 | 0.1948 | 0.1925 | 1.299 | 0.0082 | 0.0172 | 0.059 | 0.0194 | 0.0378 | 0.001 | 0.0026 | 0.0005 |  | 0.0012 | 0.0041 | 0.003 | 0.001 | 0.0055 |  |  | 0.0033 |  | 0.0002 | 0.0028 | 0.428 |  | RHI DELTEK D99 |  | RHI JUSTAL DS1015
646 | 12004610 | 30.06.2020 | 157,758 | Арм500 | ГОСТ 34028-2016 | 34 | 180x180 | Открытая |  | 166,258 | 1,8 | 0,4 | 165.858 |  | 5,8 |  | 4 | 1562 | 2 | 990 | 8866 | 8462 | 13971 |  | 13270 | 200 | 13 | 2 | 2155 | 9 | 320 | 350 | 110 |  | Открытая | 0,01 | 21:35:00 | 1537 | 21:35:00 | 1532 | 21:53:06 | 0.1964 | 0.2014 | 1.3222 | 0.003 | 0.0238 | 0.0764 | 0.0233 | 0.0377 | 0.0011 | 0.0077 | 0.0004 |  | 0.0013 | 0.0041 | 0.003 | 0.0006 | 0.005 |  |  | 0.0033 |  | 0.0001 | 0.0007 | 0.438 |  | RHI DELTEK D99 |  | RHI JUSTAL DS1015 |  | Неисправность МГР №4, порезка НЛЗ ручным резаком
648 | 12004612 | 01.07.2020 | 162,816 | Арм500 | ГОСТ 34028-2016 | 2 | 180x180 | Открытая |  | 163,216 | 1,8 | 0,4 | 162.816 |  |  |  | 3 | 1563 | 4 | 1045 | 8921 | 55 | 52 | 52 | 55 | 200 | 13 | 2 | 2155 | 9 | 320 | 350 | 110 |  | Открытая | 0,02 | 0:55:00 | 1532 | 0:55:00 | 1534 | 1:01:46 | 0.1924 | 0.1829 | 1.2975 | 0.0033 | 0.0236 | 0.0589 | 0.0192 | 0.0414 | 0.0009 | 0.0031 | 0.0004 |  | 0.0012 | 0.0039 | 0.0029 | 0.0008 | 0.0065 |  |  | 0.0032 |  | 0.0001 | 0.0023 | 0.426 |  | RHI DELTEK D99 |  | RHI JUSTAL DS1015